## Sheet1
ID | Inc_ID | Date_in | cust_mail | inv_aim | form | priority | cvality | ext_lab | ext_lab_name | ekn | product_name_x | identity | description_x | product_type | number_of_prod | thickness_x | aim_cvality | link | budjet | title_of_budget | general_cast | mail_of_general_cast | type_of_product | family | product_name_y | thickness_y | color | comb_group | flam_group | prop_group | oxy_index | sto | producer | full_descr | description_y | thickness_ch | report_id | report_date | lab | investigator | date_of_product_coming | date_of_exp | ext_lab_report | temp_of_smog_x | time_of_max_temp_x | len_1_x | len_2_x | len_3_x | len_4_x | mass_before_x | mass_after_x | combustion_time_x | flame_bubles_x | type_of_osn | fixation_type | additional_inf_x | foto_before_x | foto_after_x | grafic_of_temp_x | sery_x | amb_temp | amb_presue | amb_moist | product_condition_time | middle_len_x | mass_los_x | group_by_smog_temp_x | group_by_len_x | group_by_mass_los_x | group_by_comb_x | group_by_buble_x | match_x | temp_of_smog_y | time_of_max_temp_y | len_1_y | len_2_y | len_3_y | len_4_y | mass_before_y | mass_after_y | combustion_time_y | flame_bubles_y | additional_inf_y | foto_before_y | foto_after_y | grafic_of_temp_y | sery_y | middle_len_y | mass_los_y | group_by_smog_temp_y | group_by_len_y | group_by_mass_los_y | group_by_comb_y | group_by_buble_y | match_y | temp_of_smog | time_of_max_temp | len_1 | len_2 | len_3 | len_4 | mass_before | mass_after | combustion_time | flame_bubles | additional_inf | foto_before | foto_after | grafic_of_temp | sery | middle_len | mass_los | group_by_smog_temp | group_by_len | group_by_mass_los | group_by_comb | group_by_buble | match | gen_middle_len | middle_mass_los | gen_group_by_smog_temp | gen_group_by_len | gen_group_by_mass_los | gen_group_by_comb | gen_group_by_buble | gen_match | flam_report_id | flam_report_date | flam_lab | flam_investigator | flam_date_of_product_coming | flam_date_of_exp | flam_report_link | flam_type_of_osn | flam_density_of_heat_flux | flam | flam_time | flam_dop_inf | exp_num | flam_amb_temp | flam_amb_presue | flam_amb_moist | flam_density_of_heat_flux2 | flam3 | flam_time4 | flam_dop_inf5 | exp_num6 | flam_density_of_heat_flux7 | flam8 | flam_time9 | flam_dop_inf10 | exp_num11 | flam_density_of_heat_flux12 | flam13 | flam_time14 | flam_dop_inf15 | exp_num16 | flam_density_of_heat_flux17 | flam18 | flam_time19 | flam_dop_inf20 | exp_num21 | flam_density_of_heat_flux22 | flam23 | flam_time24 | flam_dop_inf25 | exp_num26 | flam_density_of_heat_flux27 | flam28 | flam_time29 | flam_dop_inf30 | exp_num31 | flam_density_of_heat_flux32 | flam33 | flam_time34 | flam_dop_inf35 | exp_num36 | flam_density_of_heat_flux37 | flam38 | flam_time39 | flam_dop_inf40 | exp_num41 | flam_density_of_heat_flux42 | flam43 | flam_time44 | flam_dop_inf45 | exp_num46 | flam_density_of_heat_flux47 | flam48 | flam_time49 | flam_dop_inf50 | exp_num51 | flam_density_of_heat_flux52 | flam53 | flam_time54 | flam_dop_inf55 | exp_num56 | flam_density_of_heat_flux57 | flam58 | flam_time59 | flam_dop_inf60 | exp_num61 | flam_density_of_heat_flux62 | flam63 | flam_time64 | flam_dop_inf65 | exp_num66 | flam_density_of_heat_flux67 | flam68 | flam_time69 | flam_dop_inf70 | exp_num71 | critical_density_of_heat_flux | group_of_flam
1 | 1895738940 | 14.11.2024 | polishchuk@tn.ru | Подтверждение соответствия | Текущий производственный контроль | В порядке общей очереди | Определение группы горючести | 0 | 0 | 500464 | 0 | 20248 | 0 | 0 | 4 | 0 | 0 | 0 | 0 | 0 | 0 | 0 | pvc | Кровельные полимерные мембраны | ПВХ Logicroof V-RP 1,5 мм мембрана серая 2,10x20 м | 1.5 | Серый | Г2 | В2 | РП1 | 17 | СТО 72746455-3.4.1-2013 | ООО "Завод "Лоджикруф"" | Кровельная полимерная мембрана на основе высококачественного пластифицированного поливинилхлорида (ПВХ), армированная полиэстеровой сеткой. Стабилизирована против УФ излучения с использованием системы TRI-P®. Содержит антипирены и специальные стабилизаторы. Поставляется в рулонах 2,10 х 25-15 м в зависимости от толщины материала. Стандартные цвета лицевой поверхности: светло-серый – RAL 7047, тёмно-серый – RAL 7015, белый – RAL 9003, зеленый – RAL 6011, синий – RAL 5005, красный – RAL 3016. | Кровельная полимерная мембрана на основе высококачественного пластифицированного поливинилхлорида (ПВХ) | 1.5 | 0 | 0 | 0 | 0 | 0 | 0 | 0 | 0 | 0 | 0 | 0 | 0 | 0 | 0 | 0 | 0 | 0 | 0 | 0 | 0 | 0 | 0 | 0 | 0 | 0 | 0 | 0 | 0 | 0 | н/о | Г1 | Г1 | Г4 |  | 0 | 0 | 0 | 0 | 0 | 0 | 0 | 0 | 0 | 0 | 0 | 0 | 0 | 0 | 0 | 0 | 0 |  |  | Г1 | Г1 | Г1 |  | 0 | 0 | 0 | 0 | 0 | 0 | 0 | 0 | 0 | 0 | 0 | 0 | 0 | 0 | 0 | 0 | 0 |  |  | Г1 | Г1 | Г1 |  | 0 | 0 | 0 | 0 | 0 | 0 | 0 |  | 0 | 0 | 0 | 0 | 0 | 0 | 0 | 0 | 0 | 0 | 0 | 0 | 0 | 0 | 0 | 0 | 0 | 0 | 0 | 0 | 0 | 0 | 0 | 0 | 0 | 0 | 0 | 0 | 0 | 0 | 0 | 0 | 0 | 0 | 0 | 0 | 0 | 0 | 0 | 0 | 0 | 0 | 0 | 0 | 0 | 0 | 0 | 0 | 0 | 0 | 0 | 0 | 0 | 0 | 0 | 0 | 0 | 0 | 0 | 0 | 0 | 0 | 0 | 0 | 0 | 0 | 0 | 0 | 0 | 0 | 0 | 0 | 0 | 0 | 0 | 0 | 0 | 0 | 0 | 0 | 0 | 0 | 0 | 0 | 0 | 0 | 0 | 0 | 0 | 0
2 | 1896741861 | 15.11.2024 | polishchuk@tn.ru | Подтверждение соответствия | Текущий производственный контроль | В порядке общей очереди | Определение группы горючести | 0 | 0 | 500564 | 0 | 12235 | Пример заполнения формы | 0 | 12 | 0 | 0 | 0 | 0 | 0 | 0 | 0 | 0 | 0 | 0 | 0 | 0 | 0 | 0 | 0 | 0 | 0 | 0 | 0 | 0 | 0 | 0 | 0 | 0 | 0 | 0 | 0 | 0 | 0 | 0 | 0 | 0 | 0 | 0 | 0 | 0 | 0 | 0 | 0 | 0 | 0 | 0 | 0 | 0 | 0 | 0 | 0 | 0 | 0 | 0 | н/о | Г1 | Г1 | Г4 |  | 0 | 0 | 0 | 0 | 0 | 0 | 0 | 0 | 0 | 0 | 0 | 0 | 0 | 0 | 0 | 0 | 0 | 0 | 0 | Г1 | Г1 | Г1 |  | 0 | 0 | 0 | 0 | 0 | 0 | 0 | 0 | 0 | 0 | 0 | 0 | 0 | 0 | 0 | 0 | 0 | 0 | 0 | Г1 | Г1 | Г1 |  | 0 | 0 | 0 | 0 | 0 | 0 | 0 |  | 0 | 0 | 0 | 0 | 0 | 0 | 0 | 0 | 0 | 0 | 0 | 0 | 0 | 0 | 0 | 0 | 0 | 0 | 0 | 0 | 0 | 0 | 0 | 0 | 0 | 0 | 0 | 0 | 0 | 0 | 0 | 0 | 0 | 0 | 0 | 0 | 0 | 0 | 0 | 0 | 0 | 0 | 0 | 0 | 0 | 0 | 0 | 0 | 0 | 0 | 0 | 0 | 0 | 0 | 0 | 0 | 0 | 0 | 0 | 0 | 0 | 0 | 0 | 0 | 0 | 0 | 0 | 0 | 0 | 0 | 0 | 0 | 0 | 0 | 0 | 0 | 0 | 0 | 0 | 0 | 0 | 0 | 0 | 0 | 0 | 0 | 0 | 0 | 0 | 0
3 | 1909181315 | 27.11.2024 | polishchuk@tn.ru | Подтверждение соответствия | Текущий производственный контроль | В порядке общей очереди | Определение группы горючести | 0 | 0 | 27485618 | 0 | 653728 | 0 | 0 | 12 | 10 | 0 | 0 | 0 | 0 | 0 | 0 | 0 | 0 | 0 | 0 | 0 | 0 | 0 | 0 | 0 | 0 | 0 | 0 | 0 | 10 | 0 | 0 | 0 | 0 | 0 | 0 | 0 | 0 | 0 | 0 | 0 | 0 | 0 | 0 | 0 | 0 | 0 | 0 | 0 | 0 | 0 | 0 | 0 | 0 | 0 | 0 | 0 | 0 | 0 | н/о | Г1 | Г1 | Г4 |  | 0 | 0 | 0 | 0 | 0 | 0 | 0 | 0 | 0 | 0 | 0 | 0 | 0 | 0 | 0 | 0 | 0 | 0 | 0 | Г1 | Г1 | Г1 |  | 0 | 0 | 0 | 0 | 0 | 0 | 0 | 0 | 0 | 0 | 0 | 0 | 0 | 0 | 0 | 0 | 0 | 0 | 0 | Г1 | Г1 | Г1 |  | 0 | 0 | 0 | 0 | 0 | 0 | 0 |  | 0 | 0 | 0 | 0 | 0 | 0 | 0 | 0 | 0 | 0 | 0 | 0 | 0 | 0 | 0 | 0 | 0 | 0 | 0 | 0 | 0 | 0 | 0 | 0 | 0 | 0 | 0 | 0 | 0 | 0 | 0 | 0 | 0 | 0 | 0 | 0 | 0 | 0 | 0 | 0 | 0 | 0 | 0 | 0 | 0 | 0 | 0 | 0 | 0 | 0 | 0 | 0 | 0 | 0 | 0 | 0 | 0 | 0 | 0 | 0 | 0 | 0 | 0 | 0 | 0 | 0 | 0 | 0 | 0 | 0 | 0 | 0 | 0 | 0 | 0 | 0 | 0 | 0 | 0 | 0 | 0 | 0 | 0 | 0 | 0 | 0 | 0 | 0 | 0 | 0
4 | 1940180191 | 27.12.2024 | 0 | НИОКР Техслужбы СБЕ ПМиПИР | 0 | 0 | Группа воспламеняемости | Внешняя лаборатория | 0 | 500464 | 0 | 26997 | 0 | 0 | 0 | 1,5 | 0 | 0 | 0 | 0 | 0 | 0 | pvc | Кровельные полимерные мембраны | ПВХ Logicroof V-RP 1,5 мм мембрана серая 2,10x20 м | 1.5 | Серый | Г2 | В2 | РП1 | 17 | СТО 72746455-3.4.1-2013 | ООО "Завод "Лоджикруф"" | Кровельная полимерная мембрана на основе высококачественного пластифицированного поливинилхлорида (ПВХ), армированная полиэстеровой сеткой. Стабилизирована против УФ излучения с использованием системы TRI-P®. Содержит антипирены и специальные стабилизаторы. Поставляется в рулонах 2,10 х 25-15 м в зависимости от толщины материала. Стандартные цвета лицевой поверхности: светло-серый – RAL 7047, тёмно-серый – RAL 7015, белый – RAL 9003, зеленый – RAL 6011, синий – RAL 5005, красный – RAL 3016. | Кровельная полимерная мембрана на основе высококачественного пластифицированного поливинилхлорида (ПВХ) | 1,5 | 0 | 0 | 0 | 0 | 0 | 0 | 0 | 0 | 0 | 0 | 0 | 0 | 0 | 0 | 0 | 0 | 0 | 0 | 0 | 0 | 0 | 0 | 0 | 0 | 0 | 0 | 0 | 0 | 0 | н/о | Г1 | Г1 | Г4 |  | 0 | 0 | 0 | 0 | 0 | 0 | 0 | 0 | 0 | 0 | 0 | 0 | 0 | 0 | 0 | 0 | 0 | 0 | 0 | Г1 | Г1 | Г1 |  | 0 | 0 | 0 | 0 | 0 | 0 | 0 | 0 | 0 | 0 | 0 | 0 | 0 | 0 | 0 | 0 | 0 | 0 | 0 | Г1 | Г1 | Г1 |  | 0 | 0 | 0 | 0 | 0 | 0 | 0 |  | 0 | 0 | 0 | 0 | 0 | 1940180191 | 27.12.2024 | АО "ЦСИ "Огнестойкость"" | 0 | 2024-12-17 | 2024-12-23 | https://disk.yandex.ru/i/nKn7G581a8zh7g | Асбоцементный лист, толщиной 10 или 12 мм | 30 | Да | 139 | 0' – начало испытания; 0'14” – коробление на поверхности образца; 0'25” – дымовыделение от поверхности образца; 0'38” – частичное вспучивание на поверхности образца; 0'47” – дымовыделение от поверхности образца увеличилось; 0'55” – частичное потемнение поверхности образца; 1'15” – потемнение всей поверхности образца, вспучивание увеличилось, обугливание поверхности образца; 1'32” – пробежка пламени по поверхности образца; 2'19” – воспламенение образца. Испытание окончено | 1 | 22 | 99,6 | 52 | 20 | Нет | 0 | 0' – начало испытания; 1'35” – частичное вспучивание на поверхности образца; 1'58” – плавление в точке прикосновения источника зажигания; 2'09” – дымовыделение от поверхности образца; 2'58” – частичное вздутие на поверхности образца; 3'31” – вся поверхность образца оплавилась; 3'51” – обугливание в точке прикосновения с источником зажигания, вздутие увеличилось; 4'08” – дымовыделение от поверхности образца увеличилось; 4'40” – пробежка пламени по поверхности образца; 5'40” – пробежка пламени по поверхности образца; 8'24” – вся поверхность образца обуглилась и потемнела; 13'30” – пробежка пламени по поверхности образца; 15' – Испытание окончено. Образец не воспламенился. | 2 | 25 | Да | 418 | 0' – начало испытания; 0'10” – коробление на поверхности образца; 0'30” – плавление в точке прикосновения источника зажигания; 0'56” – дымовыделение от поверхности образца; 1'02” – частичное вспучивание на поверхности образца; 2'03” – дымовыделение от поверхности образца увеличилось; 2'10” – частичное потемнение и обугливание поверхности образца; 2'50” – вспучивание всей поверхности образца; 3'10” – пробежка пламени по поверхности образца; 3'30” – потемнение всей поверхности образца; 4'26” – пробежка пламени по поверхности образца; 6'58” – воспламенение образца. Испытание окончено | 3 | 25 | Да | 363 | 0' – начало испытания; 0'51” – дымовыделение от поверхности образца; 1'07” – частичное вздутие на поверхности образца; 2'09” – коробление на поверхности образца; 2'25” – частичное обугливание поверхности образца; 2'30” – дымовыделение от поверхности образца увеличилось; 3'50” – пробежка пламени по поверхности образца; 4'07” – потемнение и обугливание поверхности образца; 6'03” – воспламенение образца. Испытание окончено | 4 | 25 | Да | 390 | 0' – начало испытания; 0'48” – дымовыделение от поверхности образца; 1'04” – плавление образца в точке прикосновения с источником зажигания; 1'13” – вздутие поверхности образца; 2'00” – коробление на поверхности образца; 2'16” – обугливание поверхности образца; 2'34” – дымовыделение от поверхности образца увеличилось; 3'31” – пробежка пламени по поверхности образца; 6'30” – воспламенение образца. Испытание окончено. | 5 | 20 | Нет | 0 | 0' – начало испытания; 1'33” – плавление в точке прикосновения источника зажигания; 1'45” – дымовыделение от поверхности образца; 1'59” – частичное вспучивание на поверхности образца; 2'52” – частичное вздутие на поверхности образца; 4'07” – частичное потемнение и обугливание поверхности образца; 4'27” – дымовыделение от поверхности образца увеличилось; 4'50” – вся поверхность образца оплавилась; 5'26” – пробежка пламени по поверхности образца; 9'48” – вся поверхность образца обуглилась; 15' – Испытание окончено. Образец не воспламенился. | 6 | 20 | Нет | 0 | 0' – начало испытания; 1'40” – дымовыделение от поверхности образца; 1'45” – частичное вздутие на поверхности образца; 2'25” – коробление на поверхности образца; 3'23” – плавление в точке прикосновения источника зажигания; 4'19” – частичное обугливание поверхности образца; 4'39” – дымовыделение от поверхности образца увеличилось; 4'52” – коробление поверхности образца увеличилось; 10'23” – потемнение поверхности образца; 15' – Испытание окончено. Образец не воспламенился. | 7 | 20 | Нет | 0 | 0' – начало испытания; 1'40” – дымовыделение от поверхности образца; 1'45” – частичное вздутие на поверхности образца; 2'25” – коробление на поверхности образца; 3'23” – плавление в точке прикосновения источника зажигания; 4'19” – частичное обугливание поверхности образца; 4'39” – дымовыделение от поверхности образца увеличилось; 4'52” – коробление поверхности образца увеличилось; 10'23” – потемнение поверхности образца; 15' – Испытание окончено. Образец не воспламенился. | 8 | 0 | 0 | 0 | 0 | 0 | 0 | 0 | 0 | 0 | 0 | 0 | 0 | 0 | 0 | 0 | 0 | 0 | 0 | 0 | 0 | 0 | 0 | 0 | 0 | 0 | 0 | 0 | 0 | 0 | 0 | 0 | 0 | 0 | 0
5 | 1940691217 | 28.12.2024 | 0 | 0 | 0 | 0 | 0 | Внешняя лаборатория | АО "ЦСИ "Огнестойкость"" | 500464 | 0 | 19928 | 0 | 0 | 0 | 1,5 | 0 | 0 | 0 | 0 | 0 | 0 | pvc | Кровельные полимерные мембраны | ПВХ Logicroof V-RP 1,5 мм мембрана серая 2,10x20 м | 1.5 | Серый | Г2 | В2 | РП1 | 17 | СТО 72746455-3.4.1-2013 | ООО "Завод "Лоджикруф"" | Кровельная полимерная мембрана на основе высококачественного пластифицированного поливинилхлорида (ПВХ), армированная полиэстеровой сеткой. Стабилизирована против УФ излучения с использованием системы TRI-P®. Содержит антипирены и специальные стабилизаторы. Поставляется в рулонах 2,10 х 25-15 м в зависимости от толщины материала. Стандартные цвета лицевой поверхности: светло-серый – RAL 7047, тёмно-серый – RAL 7015, белый – RAL 9003, зеленый – RAL 6011, синий – RAL 5005, красный – RAL 3016. | Кровельная полимерная мембрана на основе высококачественного пластифицированного поливинилхлорида (ПВХ) | 1,5 | 0 | 0 | 0 | 0 | 0 | 0 | 0 | 0 | 0 | 0 | 0 | 0 | 0 | 0 | 0 | 0 | 0 | 0 | 0 | 0 | 0 | 0 | 0 | 0 | 0 | 0 | 0 | 0 | 0 | н/о | Г1 | Г1 | Г4 |  | 0 | 0 | 0 | 0 | 0 | 0 | 0 | 0 | 0 | 0 | 0 | 0 | 0 | 0 | 0 | 0 | 0 | 0 | 0 | Г1 | Г1 | Г1 |  | 0 | 0 | 0 | 0 | 0 | 0 | 0 | 0 | 0 | 0 | 0 | 0 | 0 | 0 | 0 | 0 | 0 | 0 | 0 | Г1 | Г1 | Г1 |  | 0 | 0 | 0 | 0 | 0 | 0 | 0 |  | 0 | 0 | 0 | 0 | 0 | 1940691217 | 28.12.2024 | АО "ЦСИ "Огнестойкость"" | 0 | 2024-12-20 | 2024-12-23 | https://forms.yandex.ru/cloud/files?path=%2F6219879%2F676fbd62d0468854da6e5ee4_protokol_09_sm_i_2024.pdf | Асбоцементный лист, толщиной 10 или 12 мм | 30 | Да | 94 | 0' – начало испытания; 0'46” – слабое дымовыделение от поверхности образца, деформация поверхности (образование пузырей); 1'12” - пробежка пламени по поверхности образца (менее 3 сек.); 1'21” - пробежка пламени по поверхности образца (менее 3 сек.), кипение образца; 1'34” – воспламенение образца. Испытание окончено. | 1 | 22 | 99,6 | 52 | 20 | Нет | 0 | 0' – начало испытания; 1'06” - деформация поверхности (образование пузырей); 1'34” - слабое дымовыделение от поверхности образца; 2'05” – разжижение поверхности образца; 2'21” – кипение образца; 2'48” - пробежка пламени по поверхности образца (менее 3 сек.) при касании источником зажигания поверхности; 7'29” – воспламенение образца. Испытание окончено. | 2 | 25 | Да | 446 | 0' – начало испытания; 1'06” - деформация поверхности (образование пузырей); 1'34” - слабое дымовыделение от поверхности образца; 2'05” – разжижение поверхности образца; 2'21” – кипение образца; 2'48” - пробежка пламени по поверхности образца (менее 3 сек.) при касании источником зажигания поверхности; 7'29” – воспламенение образца. Испытание окончено. | 3 | 25 | Да | 435 | 0' – начало испытания; 1'08” - деформация поверхности (образование пузырей); 1'39” - слабое дымовыделение от поверхности образца; 2'07” – разжижение поверхности образца; 2'16” – кипение образца; 2'41” - пробежка пламени по поверхности образца (менее 3 сек.) при касании источником зажигания поверхности; 7'15” – воспламенение образца. Испытание окончено. | 4 | 25 | Да | 426 | 0' – начало испытания; 1'03” - деформация поверхности (образование пузырей); 1'30” - слабое дымовыделение от поверхности образца; 2'01” – разжижение поверхности образца; 2'26” – кипение образца; 2'35” - пробежка пламени по поверхности образца (менее 3 сек.); 7'06” – воспламенение образца. Испытание окончено. | 5 | 20 | Нет | 0 | 0' – начало испытания; 2'24” –деформация поверхности (образование пузырей); 3'17” - слабое дымовыделение от поверхности образца; 4'01” - пробежка пламени по поверхности образца (менее 3 сек.); 10'25” - пробежка пламени по поверхности образца (менее 3 сек.); 15'01” – испытание окончено | 6 | 20 | Нет | 0 | 0' – начало испытания; 2'33” –деформация поверхности (образование пузырей); 3'15” - слабое дымовыделение от поверхности образца; 4'25” - пробежка пламени по поверхности образца (менее 3 сек.); 10'21” - пробежка пламени по поверхности образца (менее 3 сек.); 15'01” – испытание окончено. | 7 | 30 | Да | 139 | 0' – начало испытания; 0'11” – коробление на поверхности образца; 0'15” – дымовыделение от поверхности образца; 0'28” – частичное вспучивание на поверхности образца; 0'37” – дымовыделение от поверхности образца увеличилось; 0'55” – частичное потемнение поверхности образца; 1'05” – потемнение всей поверхности образца, вспучивание увеличилось, обугливание поверхности образца; 1'22” – пробежка пламени по поверхности образца; 2'19” – воспламенение образца. Испытание окончено | 8 | 20 | Нет | 0 | 0' – начало испытания; 1'35” – частичное вспучивание на поверхности образца; 1'58” – плавление в точке прикосновения источника зажигания; 2'09” – дымовыделение от поверхности образца; 2'58” – частичное вздутие на поверхности образца; 3'31” – вся поверхность образца оплавилась; 3'51” – обугливание в точке прикосновения с источником зажигания, вздутие увеличилось; 4'08” – дымовыделение от поверхности образца увеличилось; 4'30” – пробежка пламени по поверхности образца; 5'00” – пробежка пламени по поверхности образца; 8'24” – вся поверхность образца обуглилась и потемнела; 12'30” – пробежка пламени по поверхности образца; 15' – Испытание окончено. Образец не воспламенился. | 9 | 25 | Да | 386 | 0' – начало испытания; 0'10” – коробление на поверхности образца; 0'30” – плавление в точке прикосновения источника зажигания; 0'56” – дымовыделение от поверхности образца; 1'02” – частичное вспучивание на поверхности образца; 2'03” – дымовыделение от поверхности образца увеличилось; 2'15” – частичное потемнение и обугливание поверхности образца; 2'53” – вспучивание всей поверхности образца; 3'11” – пробежка пламени по поверхности образца; 3'30” – потемнение всей поверхности образца; 4'36” – пробежка пламени по поверхности образца; 6'28” – воспламенение образца. Испытание окончено | 10 | 25 | Да | 373 | 0' – начало испытания; 0'51” – дымовыделение от поверхности образца; 1'07” – частичное вздутие на поверхности образца; 2'09” – коробление на поверхности образца; 2'25” – частичное обугливание поверхности образца; 2'30” – дымовыделение от поверхности образца увеличилось; 3'50” – пробежка пламени по поверхности образца; 4'07” – потемнение и обугливание поверхности образца; 6'13” – воспламенение образца. Испытание окончено | 11 | 25 | Да | 375 | 0' – начало испытания; 0'48” – дымовыделение от поверхности образца; 1'04” – плавление образца в точке прикосновения с источником зажигания; 1'13” – вздутие поверхности образца; 2'00” – коробление на поверхности образца; 2'16” – обугливание поверхности образца; 2'34” – дымовыделение от поверхности образца увеличилось; 3'31” – пробежка пламени по поверхности образца; 6'15” – воспламенение образца. Испытание окончено. | 12 | 20 | Нет | 0 | 0' – начало испытания; 1'33” – плавление в точке прикосновения источника зажигания; 1'45” – дымовыделение от поверхности образца; 1'49” – частичное вспучивание на поверхности образца; 2'52” – частичное вздутие на поверхности образца; 4'07” – частичное потемнение и обугливание поверхности образца; 4'27” – дымовыделение от поверхности образца увеличилось; 4'50” – вся поверхность образца оплавилась; 5'26” – пробежка пламени по поверхности образца; 9'48” – вся поверхность образца обуглилась; 15' – Испытание окончено. Образец не воспламенился. | 13 | 20 | Нет | 0 | 0' – начало испытания; 1'40” – дымовыделение от поверхности образца; 1'45” – частичное вздутие на поверхности образца; 2'25” – коробление на поверхности образца; 3'23” – плавление в точке прикосновения источника зажигания; 4'19” – частичное обугливание поверхности образца; 4'39” – дымовыделение от поверхности образца увеличилось; 4'52” – коробление поверхности образца увеличилось; 11'23” – потемнение поверхности образца; 15' – Испытание окончено. Образец не воспламенился. | 14 | 21 | Нет | 0 | 0' – начало испытания; 1'40” – дымовыделение от поверхности образца; 1'45” – частичное вздутие на поверхности образца; 2'25” – коробление на поверхности образца; 3'23” – плавление в точке прикосновения источника зажигания; 4'19” – частичное обугливание поверхности образца; 4'39” – дымовыделение от поверхности образца увеличилось; 4'52” – коробление поверхности образца увеличилось; 11'23” – потемнение поверхности образца; 15' – Испытание окончено. Образец не воспламенился.
6 | 1942109734 | 30.12.2024 | 0 | 0 | 0 | 0 | Группа горючести | ЛПИ | 0 | 56275 | LOGICPIR Балкон ФФ L-1190х590х50 | 7951 | 0 | 0 | 0 | 50 | 0 | 0 | 0 | 0 | 0 | 0 | pir | Плиты из пенополиизоцианурата PIR | LOGICPIR Балкон Ф/Ф L-1190х590х50 | 50 | 0 | Г4 | н/о | н/н | 17 | СТО 72746455-3.8.1-2017 | ООО "Завод "Лоджикруф"" (ПИР) | Теплоизоляционный материал на основе PIR относится к особому классу полимеров-реактопластов с газонаполненной закрытой ячеистой структурой, содержащей перманентный газ, отвечающий за пониженную теплопроводность. Одной из особенностей PIR является специфическое химическое строение, для которого характерно сочетание жёсткой кольцевой молекулярной структуры и прочных высокоплотных химических связей. Эти особенности обеспечивают повышенную стабильность свойств, термическую и химическую стойкости утеплителя. Теплоизоляционные плиты LOGICPIR обладают длительным сроком эксплуатации более 50 лет благодаря тому, что обладают минимальным водопоглощением, не подвержены деструктивному воздействию агрессивных сред, а также гниению, в т.ч. в условиях повышенной влажности. При этом не выделяет вредных веществ при любых режимах эксплуатации, являясь экологически чистым и безопасным строительным материалом. LOGICPIR выпускается в виде плит, обладающих прямыми или отформованными торцами в виде «L»-кромки для улучшения стыковки материала друг с другом и создания непрерывного теплоизоляционного контура без «мостиков» холода. | Теплоизоляционные жесткие высокопрочные плиты на основе вспененного полиуретана (PIR), кашированные с двух сторон алюминиевой фольгой или ламинированным алюминием | 50 | 1942109734 | 30.12.2024 | ЛПИ | Испытатель: М.В. Швецов | 2024-12-13 | 2024-12-13 | 0 | 114 | 0 | 31 | 29 | 32 | 33 | 1308 | 1212 | 16 | Нет | Без основания | Без крепления | Газ (Пропан) 9л/мин-20 Hz | 0 | 0 | 0 | 1 | 20 | 102 | 49 | 0 | 31.25 | 7.33945 | Г1 | Г1 | Г1 |  | 0 | 0 | 115 | 115 | 0 | 26 | 28 | 26 | 27 | 1308 | 1212 | 0 | Нет | Газ (Пропан) 9л/мин-20 Hz | 0 | 0 | 0 | 2 | 0 | Г1 | Г1 | Г1 |  | 0 | 0 | 123 | 0 | 123 | 0 | 26 | 28 | 31 | 30 | 1306 | 1200 | 0 | Нет | Газ (Пропан) 9л/мин-20 Hz | 0 | 0 | 0 | 3 | Г1 | Г1 | Г1 |  | 0 | 0 | 0 | 0 | 0 | 0 | 0 |  | 0 | 0 | 0 | 0 | 0 | 0 | 0 | 0 | 0 | 0 | 0 | 0 | 0 | 0 | 0 | 0 | 0 | 0 | 0 | 0 | 0 | 0 | 0 | 0 | 0 | 0 | 0 | 0 | 0 | 0 | 0 | 0 | 0 | 0 | 0 | 0 | 0 | 0 | 0 | 0 | 0 | 0 | 0 | 0 | 0 | 0 | 0 | 0 | 0 | 0 | 0 | 0 | 0 | 0 | 0 | 0 | 0 | 0 | 0 | 0 | 0 | 0 | 0 | 0 | 0 | 0 | 0 | 0 | 0 | 0 | 0 | 0 | 0 | 0 | 0 | 0 | 0 | 0 | 0 | 0 | 0 | 0 | 0 | 0 | 0 | 0 | 0 | 0 | 0 | 0
7 | 1942112987 | 30.12.2024 | 0 | 0 | 0 | 0 | Группа горючести | ЛПИ | 0 | 696460 | LOGICPIR PROF ФФ Г1 L-2385х1185х45 | 8078 | 0 | 0 | 0 | 45 | 0 | 0 | 0 | 0 | 0 | 0 | pir | Плиты из пенополиизоцианурата PIR | LOGICPIR PROF Ф/Ф Г1 L-2385х1185х45 | 45 | 0 | Г1 | В2 | н/н | 17 | СТО 72746455-3.8.1-2017 | ООО "Завод "Лоджикруф"" (ПИР) | Теплоизоляционный материал LOGICPIR PROF Ф/Ф на основе PIR (пенополиизоцианурата) относится к классу полимеров-реактопластов. Плиты облицованы фольгой, обработанной специальным лаком, который гарантирует устойчивость к окислению и высокую адгезию с PIR. Закрытая ячеистая структура утеплителя наполнена газом, который обеспечивает низкую теплопроводность материала. Химическое строение PIR характеризуется сочетанием жёсткой кольцевой структуры молекул и высокопрочных химических связей. Все это в комплексе обеспечивает повышенную устойчивость утеплителя к воздействию огня. При воздействии пламени на поверхность плит LOGICPIR PROF Ф/Ф происходит процесс карбонизации с образованием «пористой» защитной матрицы, которая препятствует дальнейшему термическому разложению материала и способствует сохранению целостности строительной конструкции. Теплоизоляционные плиты LOGICPIR PROF Ф/Ф имеют высокую прочность на сжатие, минимальное водопоглощение, устойчивы к воздействию агрессивных химических сред и бактерий. Благодаря этим свойствам гарантируемый срок эксплуатации утеплителя LOGICPIR PROF Ф/Ф более 50 лет. Кроме того, материал является экологически чистым и безопасным. Плиты LOGICPIR PROF Ф/Ф обладают прямыми или отформованными торцами в виде «L»-кромки. Для комфортного выполнения работ в солнечную погоду с двух сторон плит LOGICPIR PROF Ф/Ф применяется фольга с антибликовым покрытием. | Теплоизоляционные жесткие высокопрочные плиты на основе вспененного полиизоцианурата (PIR), кашированные с двух сторон алюминиевой фольгой или стеклохолстом | 45 | 1942112987 | 30.12.2024 | ЛПИ | Испытатель: М.В. Швецов | 2024-11-28 | 2024-11-28 | 0 | 106 | 0 | 25 | 28 | 24 | 27 | 1182 | 1106 | 0 | Нет | Без основания | Без крепления | Газ (Пропан) 9л/мин-20 Hz | 0 | 0 | 0 | 1 | 21 | 101 | 48 | 0 | 26 | 6.42978 | Г1 | Г1 | Г1 |  | 0 | 0 | 111 | 111 | 0 | 21 | 31 | 29 | 28 | 1176 | 1102 | 0 | Нет | Газ (Пропан) 9л/мин-20 Hz | 0 | 0 | 0 | 2 | 0 | Г1 | Г1 | Г1 |  | 0 | 0 | 114 | 0 | 114 | 0 | 24 | 32 | 23 | 33 | 1174 | 1096 | 0 | Нет | Газ (Пропан) 9л/мин-20 Hz | 0 | 0 | 0 | 3 | Г1 | Г1 | Г1 |  | 0 | 0 | 0 | 0 | 0 | 0 | 0 |  | 0 | 0 | 0 | 0 | 0 | 0 | 0 | 0 | 0 | 0 | 0 | 0 | 0 | 0 | 0 | 0 | 0 | 0 | 0 | 0 | 0 | 0 | 0 | 0 | 0 | 0 | 0 | 0 | 0 | 0 | 0 | 0 | 0 | 0 | 0 | 0 | 0 | 0 | 0 | 0 | 0 | 0 | 0 | 0 | 0 | 0 | 0 | 0 | 0 | 0 | 0 | 0 | 0 | 0 | 0 | 0 | 0 | 0 | 0 | 0 | 0 | 0 | 0 | 0 | 0 | 0 | 0 | 0 | 0 | 0 | 0 | 0 | 0 | 0 | 0 | 0 | 0 | 0 | 0 | 0 | 0 | 0 | 0 | 0 | 0 | 0 | 0 | 0 | 0 | 0
8 | 1942114822 | 30.12.2024 | 0 | 0 | 0 | 0 | Группа горючести | ЛПИ | 0 | 644713 | LOGICPIR PROF ФФ Г1 L-2385х1185х50 | 8082 | 0 | 0 | 0 | 50 | 0 | 0 | 0 | 0 | 0 | 0 | pir | Плиты из пенополиизоцианурата PIR | LOGICPIR PROF Ф/Ф Г1 L-2385х1185х50 | 50 | 0 | Г1 | В2 | н/н | 17 | СТО 72746455-3.8.1-2017 | ООО "Завод "Лоджикруф"" (ПИР) | Теплоизоляционный материал LOGICPIR PROF Ф/Ф на основе PIR (пенополиизоцианурата) относится к классу полимеров-реактопластов. Плиты облицованы фольгой, обработанной специальным лаком, который гарантирует устойчивость к окислению и высокую адгезию с PIR. Закрытая ячеистая структура утеплителя наполнена газом, который обеспечивает низкую теплопроводность материала. Химическое строение PIR характеризуется сочетанием жёсткой кольцевой структуры молекул и высокопрочных химических связей. Все это в комплексе обеспечивает повышенную устойчивость утеплителя к воздействию огня. При воздействии пламени на поверхность плит LOGICPIR PROF Ф/Ф происходит процесс карбонизации с образованием «пористой» защитной матрицы, которая препятствует дальнейшему термическому разложению материала и способствует сохранению целостности строительной конструкции. Теплоизоляционные плиты LOGICPIR PROF Ф/Ф имеют высокую прочность на сжатие, минимальное водопоглощение, устойчивы к воздействию агрессивных химических сред и бактерий. Благодаря этим свойствам гарантируемый срок эксплуатации утеплителя LOGICPIR PROF Ф/Ф более 50 лет. Кроме того, материал является экологически чистым и безопасным. Плиты LOGICPIR PROF Ф/Ф обладают прямыми или отформованными торцами в виде «L»-кромки. Для комфортного выполнения работ в солнечную погоду с двух сторон плит LOGICPIR PROF Ф/Ф применяется фольга с антибликовым покрытием. | Теплоизоляционные жесткие высокопрочные плиты на основе вспененного полиизоцианурата (PIR), кашированные с двух сторон алюминиевой фольгой или стеклохолстом | 50 | 1942114822 | 30.12.2024 | ЛПИ | Испытатель: М.В. Швецов | 2024-12-03 | 2024-12-03 | 0 | 122 | 0 | 36 | 40 | 38 | 39 | 1290 | 1196 | 0 | Нет | Без основания | Без крепления | Газ (Пропан) 9л/мин-20 Hz | 0 | 0 | 0 | 1 | 23 | 100,2 | 51 | 0 | 38.25 | 7.286822 | Г1 | Г1 | Г1 |  | 0 | 0 | 119 | 119 | 0 | 29 | 25 | 36 | 36 | 1290 | 1210 | 0 | Нет | Газ (Пропан) 9л/мин-20 Hz | 0 | 0 | 0 | 2 | 0 | Г1 | Г1 | Г1 |  | 0 | 0 | 125 | 0 | 125 | 0 | 23 | 30 | 32 | 37 | 1292 | 1194 | 0 | Нет | Газ (Пропан) 9л/мин-20 Hz | 0 | 0 | 0 | 3 | Г1 | Г1 | Г1 |  | 0 | 0 | 0 | 0 | 0 | 0 | 0 |  | 0 | 0 | 0 | 0 | 0 | 0 | 0 | 0 | 0 | 0 | 0 | 0 | 0 | 0 | 0 | 0 | 0 | 0 | 0 | 0 | 0 | 0 | 0 | 0 | 0 | 0 | 0 | 0 | 0 | 0 | 0 | 0 | 0 | 0 | 0 | 0 | 0 | 0 | 0 | 0 | 0 | 0 | 0 | 0 | 0 | 0 | 0 | 0 | 0 | 0 | 0 | 0 | 0 | 0 | 0 | 0 | 0 | 0 | 0 | 0 | 0 | 0 | 0 | 0 | 0 | 0 | 0 | 0 | 0 | 0 | 0 | 0 | 0 | 0 | 0 | 0 | 0 | 0 | 0 | 0 | 0 | 0 | 0 | 0 | 0 | 0 | 0 | 0 | 0 | 0
Formulas:
date_of_product_coming = [1]Sheet1!AP2*1
date_of_exp = [1]Sheet1!AQ2*1