## Sheet1
6
Inc_ID | 1942109734
Date_in | 30.12.2024
cust_mail
inv_aim
form
priority
cvality | Группа горючести
ext_lab | ЛПИ
ext_lab_name
ekn | 56275
product_name_x | LOGICPIR Балкон ФФ L-1190х590х50
identity | 7951
description_x | Теплоизоляционные жесткие высокопрочные плиты на основе вспененного полиуретана (PIR), кашированные с двух сторон алюминиевой фольгой или ламинированным алюминием
product_type
number_of_prod
thickness_x | 50
aim_cvality
link
budjet
title_of_budget
general_cast
mail_of_general_cast
type_of_product | pir
family | Плиты из пенополиизоцианурата PIR
product_name_y | LOGICPIR Балкон Ф/Ф L-1190х590х50
thickness_y | 50
color
comb_group | Г4
flam_group | н/о
prop_group | н/н
oxy_index | 17
sto | СТО 72746455-3.8.1-2017
producer | ООО "Завод "Лоджикруф"" (ПИР)
full_descr | Теплоизоляционный материал на основе PIR относится к особому классу полимеров-реактопластов с газонаполненной закрытой ячеистой структурой, содержащей перманентный газ, отвечающий за пониженную теплопроводность. Одной из особенностей PIR является специфическое химическое строение, для которого характерно сочетание жёсткой кольцевой молекулярной структуры и прочных высокоплотных химических связей. Эти особенности обеспечивают повышенную стабильность свойств, термическую и химическую стойкости утеплителя. Теплоизоляционные плиты LOGICPIR обладают длительным сроком эксплуатации более 50 лет благодаря тому, что обладают минимальным водопоглощением, не подвержены деструктивному воздействию агрессивных сред, а также гниению, в т.ч. в условиях повышенной влажности. При этом не выделяет вредных веществ при любых режимах эксплуатации, являясь экологически чистым и безопасным строительным материалом. LOGICPIR выпускается в виде плит, обладающих прямыми или отформованными торцами в виде «L»-кромки для улучшения стыковки материала друг с другом и создания непрерывного теплоизоляционного контура без «мостиков» холода.
description_y | Теплоизоляционные жесткие высокопрочные плиты на основе вспененного полиуретана (PIR), кашированные с двух сторон алюминиевой фольгой или ламинированным алюминием
thickness_ch
cust_org
cust_org_req
cust_name
cust_tel
SBE
report_id | 1942109734
report_date | 30.12.2024
lab | ЛПИ
investigator | Испытатель: М.В. Швецов
date_of_product_coming | 2024-12-13
date_of_exp | 2024-12-13
ext_lab_report
temp_of_smog_x | 114
time_of_max_temp_x
len_1_x | 31
len_2_x | 29
len_3_x | 32
len_4_x | 33
mass_before_x | 1308
mass_after_x | 1212
combustion_time_x | 16
flame_bubles_x | Нет
type_of_osn | Без основания
fixation_type | Без крепления
additional_inf_x | Газ (Пропан) 9л/мин-20 Hz
foto_before_x
foto_after_x
grafic_of_temp_x
sery_x | 1
amb_temp | 20
amb_presue | 102
amb_moist | 49
product_condition_time
middle_len_x | 31.25
mass_los_x | 7.34
group_by_smog_temp_x | Г1
group_by_len_x | Г1
group_by_mass_los_x | Г1
group_by_combustion_x | Г2
group_by_buble_x | Г1
match_x
temp_of_smog_y | 115
time_of_max_temp_y
len_1_y | 26
len_2_y | 28
len_3_y | 26
len_4_y | 27
mass_before_y | 1308
mass_after_y | 1212
combustion_time_y | 0
flame_bubles_y | Нет
additional_inf_y | Газ (Пропан) 9л/мин-20 Hz
foto_before_y
foto_after_y
grafic_of_temp_y
sery_y | 2
middle_len_y | 26.75
mass_los_y | 7.34
group_by_smog_temp_y | Г1
group_by_len_y | Г1
group_by_mass_los_y | Г1
group_by_combustion_y | Г1
group_by_buble_y | Г1
match_y
temp_of_smog | 123
time_of_max_temp
len_1 | 26
len_2 | 28
len_3 | 31
len_4 | 30
mass_before | 1306
mass_after | 1200
combustion_time | 0
flame_bubles | Нет
additional_inf | Газ (Пропан) 9л/мин-20 Hz
foto_before
foto_after
grafic_of_temp
sery | 3
middle_len | 28.75
mass_los | 8.12
group_by_smog_temp | Г1
group_by_len | Г1
group_by_mass_los | Г1
group_by_combustion | Г1
group_by_buble | Г1
match
gen_smog_temp | 117.33
gen_middle_len | 28.92
gen_middle_mass_los | 7.6
gen_combustion_time | 5.33
gen_babble | Нет
gen_group_by_smog_temp | Г1
gen_group_by_len | Г1
gen_group_by_mass_los | Г1
gen_group_by_combustion | Г2
gen_group_by_buble | Г1
gen_comb_group | Г1
gen_match
flam_report_id
flam_report_date
flam_lab
flam_investigator
flam_date_of_product_coming
flam_date_of_exp
flam_report_link
flam_type_of_osn
flam_density_of_heat_flux
flam
flam_time
flam_dop_inf
exp_num
flam_amb_temp
flam_amb_presue
flam_amb_moist
flam_density_of_heat_flux
flam
flam_time
flam_dop_inf
exp_num
flam_density_of_heat_flux
flam
flam_time
flam_dop_inf
exp_num
flam_density_of_heat_flux
flam
flam_time
flam_dop_inf
exp_num
flam_density_of_heat_flux
flam
flam_time
flam_dop_inf
exp_num
flam_density_of_heat_flux
flam
flam_time
flam_dop_inf
exp_num
flam_density_of_heat_flux
flam
flam_time
flam_dop_inf
exp_num
flam_density_of_heat_flux
flam
flam_time
flam_dop_inf
exp_num
flam_density_of_heat_flux
flam
flam_time
flam_dop_inf
exp_num
flam_density_of_heat_flux
flam
flam_time
flam_dop_inf
exp_num
flam_density_of_heat_flux
flam
flam_time
flam_dop_inf
exp_num
flam_density_of_heat_flux
flam
flam_time
flam_dop_inf
exp_num
flam_density_of_heat_flux
flam
flam_time
flam_dop_inf
exp_num
flam_density_of_heat_flux
flam
flam_time
flam_dop_inf
exp_num
flam_density_of_heat_flux
flam
flam_time
flam_dop_inf
exp_num
critical_density_of_heat_flux
group_of_flam