## Sheet1
8
Inc_ID | 1942114822
Date_in | 30.12.2024
cust_mail
inv_aim
form
priority
cvality | Группа горючести
ext_lab | ЛПИ
ext_lab_name
ekn | 644713
product_name_x | LOGICPIR PROF ФФ Г1 L-2385х1185х50
identity | 8082
description_x | Теплоизоляционные жесткие высокопрочные плиты на основе вспененного полиизоцианурата (PIR), кашированные с двух сторон алюминиевой фольгой или стеклохолстом
product_type
number_of_prod
thickness_x | 50
aim_cvality
link
budjet
title_of_budget
general_cast
mail_of_general_cast
type_of_product | pir
family | Плиты из пенополиизоцианурата PIR
product_name_y | LOGICPIR PROF Ф/Ф Г1 L-2385х1185х50
thickness_y | 50
color
comb_group | Г1
flam_group | В2
prop_group | н/н
oxy_index | 17
sto | СТО 72746455-3.8.1-2017
producer | ООО "Завод "Лоджикруф"" (ПИР)
full_descr | Теплоизоляционный материал LOGICPIR PROF Ф/Ф на основе PIR (пенополиизоцианурата) относится к классу полимеров-реактопластов. Плиты облицованы фольгой, обработанной специальным лаком, который гарантирует устойчивость к окислению и высокую адгезию с PIR. Закрытая ячеистая структура утеплителя наполнена газом, который обеспечивает низкую теплопроводность материала. Химическое строение PIR характеризуется сочетанием жёсткой кольцевой структуры молекул и высокопрочных химических связей. Все это в комплексе обеспечивает повышенную устойчивость утеплителя к воздействию огня. При воздействии пламени на поверхность плит LOGICPIR PROF Ф/Ф происходит процесс карбонизации с образованием «пористой» защитной матрицы, которая препятствует дальнейшему термическому разложению материала и способствует сохранению целостности строительной конструкции. Теплоизоляционные плиты LOGICPIR PROF Ф/Ф имеют высокую прочность на сжатие, минимальное водопоглощение, устойчивы к воздействию агрессивных химических сред и бактерий. Благодаря этим свойствам гарантируемый срок эксплуатации утеплителя LOGICPIR PROF Ф/Ф более 50 лет. Кроме того, материал является экологически чистым и безопасным. Плиты LOGICPIR PROF Ф/Ф обладают прямыми или отформованными торцами в виде «L»-кромки. Для комфортного выполнения работ в солнечную погоду с двух сторон плит LOGICPIR PROF Ф/Ф применяется фольга с антибликовым покрытием.
description_y | Теплоизоляционные жесткие высокопрочные плиты на основе вспененного полиизоцианурата (PIR), кашированные с двух сторон алюминиевой фольгой или стеклохолстом
thickness_ch
cust_org
cust_org_req
cust_name
cust_tel
SBE
report_id | 1942114822
report_date | 30.12.2024
lab | ЛПИ
investigator | Испытатель: М.В. Швецов
date_of_product_coming | 2024-12-03
date_of_exp | 2024-12-03
ext_lab_report
temp_of_smog_x | 122
time_of_max_temp_x
len_1_x | 36
len_2_x | 40
len_3_x | 38
len_4_x | 39
mass_before_x | 1290
mass_after_x | 1196
combustion_time_x | 0
flame_bubles_x | Нет
type_of_osn | Без основания
fixation_type | Без крепления
additional_inf_x | Газ (Пропан) 9л/мин-20 Hz
foto_before_x
foto_after_x
grafic_of_temp_x
sery_x | 1
amb_temp | 23
amb_presue | 100,2
amb_moist | 51
product_condition_time
middle_len_x | 38.25
mass_los_x | 7.29
group_by_smog_temp_x | Г1
group_by_len_x | Г1
group_by_mass_los_x | Г1
group_by_combustion_x | Г1
group_by_buble_x | Г1
match_x
temp_of_smog_y | 119
time_of_max_temp_y
len_1_y | 29
len_2_y | 25
len_3_y | 36
len_4_y | 36
mass_before_y | 1290
mass_after_y | 1210
combustion_time_y | 0
flame_bubles_y | Нет
additional_inf_y | Газ (Пропан) 9л/мин-20 Hz
foto_before_y
foto_after_y
grafic_of_temp_y
sery_y | 2
middle_len_y | 31.5
mass_los_y | 6.2
group_by_smog_temp_y | Г1
group_by_len_y | Г1
group_by_mass_los_y | Г1
group_by_combustion_y | Г1
group_by_buble_y | Г1
match_y
temp_of_smog | 125
time_of_max_temp
len_1 | 23
len_2 | 30
len_3 | 32
len_4 | 37
mass_before | 1292
mass_after | 1194
combustion_time | 0
flame_bubles | Нет
additional_inf | Газ (Пропан) 9л/мин-20 Hz
foto_before
foto_after
grafic_of_temp
sery | 3
middle_len | 30.5
mass_los | 7.59
group_by_smog_temp | Г1
group_by_len | Г1
group_by_mass_los | Г1
group_by_combustion | Г1
group_by_buble | Г1
match
gen_smog_temp | 122
gen_middle_len | 33.42
gen_middle_mass_los | 7.03
gen_combustion_time | 0
gen_babble | Нет
gen_group_by_smog_temp | Г1
gen_group_by_len | Г1
gen_group_by_mass_los | Г1
gen_group_by_combustion | Г1
gen_group_by_buble | Г1
gen_comb_group | Г1
gen_match | Соответствует
flam_report_id
flam_report_date
flam_lab
flam_investigator
flam_date_of_product_coming
flam_date_of_exp
flam_report_link
flam_type_of_osn
flam_density_of_heat_flux
flam
flam_time
flam_dop_inf
exp_num
flam_amb_temp
flam_amb_presue
flam_amb_moist
flam_density_of_heat_flux
flam
flam_time
flam_dop_inf
exp_num
flam_density_of_heat_flux
flam
flam_time
flam_dop_inf
exp_num
flam_density_of_heat_flux
flam
flam_time
flam_dop_inf
exp_num
flam_density_of_heat_flux
flam
flam_time
flam_dop_inf
exp_num
flam_density_of_heat_flux
flam
flam_time
flam_dop_inf
exp_num
flam_density_of_heat_flux
flam
flam_time
flam_dop_inf
exp_num
flam_density_of_heat_flux
flam
flam_time
flam_dop_inf
exp_num
flam_density_of_heat_flux
flam
flam_time
flam_dop_inf
exp_num
flam_density_of_heat_flux
flam
flam_time
flam_dop_inf
exp_num
flam_density_of_heat_flux
flam
flam_time
flam_dop_inf
exp_num
flam_density_of_heat_flux
flam
flam_time
flam_dop_inf
exp_num
flam_density_of_heat_flux
flam
flam_time
flam_dop_inf
exp_num
flam_density_of_heat_flux
flam
flam_time
flam_dop_inf
exp_num
flam_density_of_heat_flux
flam
flam_time
flam_dop_inf
exp_num
critical_density_of_heat_flux
group_of_flam