## Sheet1
5
Inc_ID | 1940691217
Date_in | 28.12.2024
cust_mail
inv_aim
form
priority
cvality
ext_lab | Внешняя лаборатория
ext_lab_name | АО "ЦСИ "Огнестойкость""
ekn | 500464
product_name_x | ПВХ Logicroof V-RP 1,5 мм мембрана серая 2,10x20 м
identity | 19928
description_x | Кровельная полимерная мембрана на основе высококачественного пластифицированного поливинилхлорида (ПВХ)
product_type
number_of_prod
thickness_x | 1,5
aim_cvality
link
budjet
title_of_budget
general_cast
mail_of_general_cast
type_of_product | pvc
family | Кровельные полимерные мембраны
product_name_y | ПВХ Logicroof V-RP 1,5 мм мембрана серая 2,10x20 м
thickness_y | 1.5
color | Серый
comb_group | Г2
flam_group | В2
prop_group | РП1
oxy_index | 17
sto | СТО 72746455-3.4.1-2013
producer | ООО "Завод "Лоджикруф""
full_descr | Кровельная полимерная мембрана на основе высококачественного пластифицированного поливинилхлорида (ПВХ), армированная полиэстеровой сеткой. Стабилизирована против УФ излучения с использованием системы TRI-P®. Содержит антипирены и специальные стабилизаторы. Поставляется в рулонах 2,10 х 25-15 м в зависимости от толщины материала. Стандартные цвета лицевой поверхности: светло-серый – RAL 7047, тёмно-серый – RAL 7015, белый – RAL 9003, зеленый – RAL 6011, синий – RAL 5005, красный – RAL 3016.
description_y | Кровельная полимерная мембрана на основе высококачественного пластифицированного поливинилхлорида (ПВХ)
thickness_ch
cust_org
cust_org_req
cust_name
cust_tel
SBE
report_id
report_date
lab
investigator
date_of_product_coming
date_of_exp
ext_lab_report
temp_of_smog_x
time_of_max_temp_x
len_1_x
len_2_x
len_3_x
len_4_x
mass_before_x
mass_after_x
combustion_time_x
flame_bubles_x
type_of_osn
fixation_type
additional_inf_x
foto_before_x
foto_after_x
grafic_of_temp_x
sery_x
amb_temp
amb_presue
amb_moist
product_condition_time
middle_len_x
mass_los_x
group_by_smog_temp_x
group_by_len_x
group_by_mass_los_x
group_by_combustion_x
group_by_buble_x
match_x
temp_of_smog_y
time_of_max_temp_y
len_1_y
len_2_y
len_3_y
len_4_y
mass_before_y
mass_after_y
combustion_time_y
flame_bubles_y
additional_inf_y
foto_before_y
foto_after_y
grafic_of_temp_y
sery_y
middle_len_y
mass_los_y
group_by_smog_temp_y
group_by_len_y
group_by_mass_los_y
group_by_combustion_y
group_by_buble_y
match_y
temp_of_smog
time_of_max_temp
len_1
len_2
len_3
len_4
mass_before
mass_after
combustion_time
flame_bubles
additional_inf
foto_before
foto_after
grafic_of_temp
sery
middle_len
mass_los
group_by_smog_temp
group_by_len
group_by_mass_los
group_by_combustion
group_by_buble
match
gen_smog_temp
gen_middle_len
gen_middle_mass_los
gen_combustion_time
gen_babble | Нет
gen_group_by_smog_temp
gen_group_by_len
gen_group_by_mass_los
gen_group_by_combustion
gen_group_by_buble | Г1
gen_comb_group | Г1
gen_match | Соответствует
flam_report_id | 1940691217
flam_report_date | 28.12.2024
flam_lab | АО "ЦСИ "Огнестойкость""
flam_investigator
flam_date_of_product_coming | 2024-12-20
flam_date_of_exp | 2024-12-23
flam_report_link | https://forms.yandex.ru/cloud/files?path=%2F6219879%2F676fbd62d0468854da6e5ee4_protokol_09_sm_i_2024.pdf
flam_type_of_osn | Асбоцементный лист, толщиной 10 или 12 мм
flam_density_of_heat_flux | 30
flam | Да
flam_time | 94
flam_dop_inf | 0' – начало испытания; 0'46” – слабое дымовыделение от поверхности образца, деформация поверхности (образование пузырей); 1'12” - пробежка пламени по поверхности образца (менее 3 сек.); 1'21” - пробежка пламени по поверхности образца (менее 3 сек.), кипение образца; 1'34” – воспламенение образца. Испытание окончено.
exp_num | 1
flam_amb_temp | 22
flam_amb_presue | 99,6
flam_amb_moist | 52
flam_density_of_heat_flux | 20
flam | Нет
flam_time
flam_dop_inf | 0' – начало испытания; 1'06” - деформация поверхности (образование пузырей); 1'34” - слабое дымовыделение от поверхности образца; 2'05” – разжижение поверхности образца; 2'21” – кипение образца; 2'48” - пробежка пламени по поверхности образца (менее 3 сек.) при касании источником зажигания поверхности; 7'29” – воспламенение образца. Испытание окончено.
exp_num | 2
flam_density_of_heat_flux | 25
flam | Да
flam_time | 446
flam_dop_inf | 0' – начало испытания; 1'06” - деформация поверхности (образование пузырей); 1'34” - слабое дымовыделение от поверхности образца; 2'05” – разжижение поверхности образца; 2'21” – кипение образца; 2'48” - пробежка пламени по поверхности образца (менее 3 сек.) при касании источником зажигания поверхности; 7'29” – воспламенение образца. Испытание окончено.
exp_num | 3
flam_density_of_heat_flux | 25
flam | Да
flam_time | 435
flam_dop_inf | 0' – начало испытания; 1'08” - деформация поверхности (образование пузырей); 1'39” - слабое дымовыделение от поверхности образца; 2'07” – разжижение поверхности образца; 2'16” – кипение образца; 2'41” - пробежка пламени по поверхности образца (менее 3 сек.) при касании источником зажигания поверхности; 7'15” – воспламенение образца. Испытание окончено.
exp_num | 4
flam_density_of_heat_flux | 25
flam | Да
flam_time | 426
flam_dop_inf | 0' – начало испытания; 1'03” - деформация поверхности (образование пузырей); 1'30” - слабое дымовыделение от поверхности образца; 2'01” – разжижение поверхности образца; 2'26” – кипение образца; 2'35” - пробежка пламени по поверхности образца (менее 3 сек.); 7'06” – воспламенение образца. Испытание окончено.
exp_num | 5
flam_density_of_heat_flux | 20
flam | Нет
flam_time
flam_dop_inf | 0' – начало испытания; 2'24” –деформация поверхности (образование пузырей); 3'17” - слабое дымовыделение от поверхности образца; 4'01” - пробежка пламени по поверхности образца (менее 3 сек.); 10'25” - пробежка пламени по поверхности образца (менее 3 сек.); 15'01” – испытание окончено
exp_num | 6
flam_density_of_heat_flux | 20
flam | Нет
flam_time
flam_dop_inf | 0' – начало испытания; 2'33” –деформация поверхности (образование пузырей); 3'15” - слабое дымовыделение от поверхности образца; 4'25” - пробежка пламени по поверхности образца (менее 3 сек.); 10'21” - пробежка пламени по поверхности образца (менее 3 сек.); 15'01” – испытание окончено.
exp_num | 7
flam_density_of_heat_flux | 30
flam | Да
flam_time | 139
flam_dop_inf | 0' – начало испытания; 0'11” – коробление на поверхности образца; 0'15” – дымовыделение от поверхности образца; 0'28” – частичное вспучивание на поверхности образца; 0'37” – дымовыделение от поверхности образца увеличилось; 0'55” – частичное потемнение поверхности образца; 1'05” – потемнение всей поверхности образца, вспучивание увеличилось, обугливание поверхности образца; 1'22” – пробежка пламени по поверхности образца; 2'19” – воспламенение образца. Испытание окончено
exp_num | 8
flam_density_of_heat_flux | 20
flam | Нет
flam_time
flam_dop_inf | 0' – начало испытания; 1'35” – частичное вспучивание на поверхности образца; 1'58” – плавление в точке прикосновения источника зажигания; 2'09” – дымовыделение от поверхности образца; 2'58” – частичное вздутие на поверхности образца; 3'31” – вся поверхность образца оплавилась; 3'51” – обугливание в точке прикосновения с источником зажигания, вздутие увеличилось; 4'08” – дымовыделение от поверхности образца увеличилось; 4'30” – пробежка пламени по поверхности образца; 5'00” – пробежка пламени по поверхности образца; 8'24” – вся поверхность образца обуглилась и потемнела; 12'30” – пробежка пламени по поверхности образца; 15' – Испытание окончено. Образец не воспламенился.
exp_num | 9
flam_density_of_heat_flux | 25
flam | Да
flam_time | 386
flam_dop_inf | 0' – начало испытания; 0'10” – коробление на поверхности образца; 0'30” – плавление в точке прикосновения источника зажигания; 0'56” – дымовыделение от поверхности образца; 1'02” – частичное вспучивание на поверхности образца; 2'03” – дымовыделение от поверхности образца увеличилось; 2'15” – частичное потемнение и обугливание поверхности образца; 2'53” – вспучивание всей поверхности образца; 3'11” – пробежка пламени по поверхности образца; 3'30” – потемнение всей поверхности образца; 4'36” – пробежка пламени по поверхности образца; 6'28” – воспламенение образца. Испытание окончено
exp_num | 10
flam_density_of_heat_flux | 25
flam | Да
flam_time | 373
flam_dop_inf | 0' – начало испытания; 0'51” – дымовыделение от поверхности образца; 1'07” – частичное вздутие на поверхности образца; 2'09” – коробление на поверхности образца; 2'25” – частичное обугливание поверхности образца; 2'30” – дымовыделение от поверхности образца увеличилось; 3'50” – пробежка пламени по поверхности образца; 4'07” – потемнение и обугливание поверхности образца; 6'13” – воспламенение образца. Испытание окончено
exp_num | 11
flam_density_of_heat_flux | 25
flam | Да
flam_time | 375
flam_dop_inf | 0' – начало испытания; 0'48” – дымовыделение от поверхности образца; 1'04” – плавление образца в точке прикосновения с источником зажигания; 1'13” – вздутие поверхности образца; 2'00” – коробление на поверхности образца; 2'16” – обугливание поверхности образца; 2'34” – дымовыделение от поверхности образца увеличилось; 3'31” – пробежка пламени по поверхности образца; 6'15” – воспламенение образца. Испытание окончено.
exp_num | 12
flam_density_of_heat_flux | 20
flam | Нет
flam_time
flam_dop_inf | 0' – начало испытания; 1'33” – плавление в точке прикосновения источника зажигания; 1'45” – дымовыделение от поверхности образца; 1'49” – частичное вспучивание на поверхности образца; 2'52” – частичное вздутие на поверхности образца; 4'07” – частичное потемнение и обугливание поверхности образца; 4'27” – дымовыделение от поверхности образца увеличилось; 4'50” – вся поверхность образца оплавилась; 5'26” – пробежка пламени по поверхности образца; 9'48” – вся поверхность образца обуглилась; 15' – Испытание окончено. Образец не воспламенился.
exp_num | 13
flam_density_of_heat_flux | 20
flam | Нет
flam_time
flam_dop_inf | 0' – начало испытания; 1'40” – дымовыделение от поверхности образца; 1'45” – частичное вздутие на поверхности образца; 2'25” – коробление на поверхности образца; 3'23” – плавление в точке прикосновения источника зажигания; 4'19” – частичное обугливание поверхности образца; 4'39” – дымовыделение от поверхности образца увеличилось; 4'52” – коробление поверхности образца увеличилось; 11'23” – потемнение поверхности образца; 15' – Испытание окончено. Образец не воспламенился.
exp_num | 14
flam_density_of_heat_flux | 21
flam | Нет
flam_time
flam_dop_inf | 0' – начало испытания; 1'40” – дымовыделение от поверхности образца; 1'45” – частичное вздутие на поверхности образца; 2'25” – коробление на поверхности образца; 3'23” – плавление в точке прикосновения источника зажигания; 4'19” – частичное обугливание поверхности образца; 4'39” – дымовыделение от поверхности образца увеличилось; 4'52” – коробление поверхности образца увеличилось; 11'23” – потемнение поверхности образца; 15' – Испытание окончено. Образец не воспламенился.
exp_num | 15
critical_density_of_heat_flux
group_of_flam