## Sheet1
| 0 | 1
0 | Служебный идентификатор | 16
1 | Идентификатор заявки | 1958830427
2 | Дата поступления заявки | 21.01.2025
3 | Электронная почта заказчика | polishchuk@tn.ru
4 | Цель проведения испытаний
5 | Форма подтверждения соответствия (опционально)
6 | Приоритетность заявки | -//-
7 | Определяемые показатели | Группа горючести
8 | Наименование лаборатории | {3: 'ООО "Фаерлаб"', 1: 'ООО "Фаерлаб"', 2: 'ООО "Фаерлаб"'}
9 | ЕКН
10 | Наименование материала | FLAGON SR
11 | Идентификатор материала (№ партии или др. идентифицирующая информация) | Китай
12 | Краткое описание (в протокол) | {nan: nan}
13 | Тип материала (для отдельных видов испытаний)
14 | Количество образцов переданных на испытания | -//-
15 | Толщина, мм | 1,2
16 | Целевой показатель (для НИОКР) | -//-
17 | Ссылка на файл (к заявке)
18 | Наименование бюджета (для СБЕ кроме ПМиПИР) | -//-
19 | Статья расходов (для СБЕ кроме ПМиПИР) | -//-
20 | ФИО лица согласующего расходы | -//-
21 | e-mail лица согласующего расходы | -//-
22 | Служебный код материала | {nan: nan}
23 | Групповая принадлежность материала | {nan: nan}
24 | Цвет | {nan: nan}
25 | Группа горючести (декларируемая) | Г2
26 | Группа воспламеняемости (декларируемая) | В2
27 | Группа распространения пламени (декларируемая)
28 | СТО (ТУ) на материал | {nan: nan}
29 | Производитель | {nan: nan}
30 | Расширенное описание материала | {nan: nan}
31 | 1. Определение группы горючести | -//-
32 | 1.1 Температура воздуха, оС | 23
33 | 1.2 Атмосферное давление, кПа | 98,9
34 | 1.3 Влажность воздуха | 49
35 | 1.4 Идентификаторы записей испытаний | {3: 1958831759, 1: 1958830427, 2: 1958831117}
36 | 1.5 Дата формирования протокола | {3: '21.01.2025', 1: '21.01.2025', 2: '21.01.2025'}
37 | 1.6 ФИО испытателя | {3: nan, 1: nan, 2: nan}
38 | 1.7 Дата предоставления образцов | {3: nan, 1: '2024-11-20', 2: nan}
39 | 1.8 Дата проведения испытаний | {3: nan, 1: '2024-11-27', 2: nan}
40 | 1.8.1 Количество образцов предоставленных на испытания | 12
41 | 1.9.1 Температура дымовых газов (ТП1) | {3: nan, 1: nan, 2: nan}
42 | 1.9.2 Температура дымовых газов (ТП2) | {3: nan, 1: nan, 2: nan}
43 | 1.9.3 Температура дымовых газов (ТП3) | {3: nan, 1: nan, 2: nan}
44 | 1.9.4 Температура дымовых газов (ТП4) | {3: nan, 1: nan, 2: nan}
45 | 1.10 Средняя температура дымовых газов в рамках серии | {3: 269.0, 1: 266.0, 2: 257.0}
46 | 1.11 Отнесение к группам горючести по температуре газов, в рамках серии | {3: 'Г3', 1: 'Г3', 2: 'Г3'}
47 | 1.12 Соответствие декларируемым показателям по температуре газов, в рамках серии | {3: 'Не соответствует', 1: 'Не соответствует', 2: 'Не соответствует'}
48 | 1.13. Средняя температура дымовых газов | 264
49 | 1.14. Отнесение к группе горючести по температуре газов (общее) | Г3
50 | 1.15 Общее соответствие с декларируемым показателем по температуре дымовых газов | Не соответствует
51 | 1.16 Время достижения максимальной температуры, с | {3: 180.0, 1: 180.0, 2: 193.0}
52 | 1.20.1 Образец №1. Длина повреждений, мм | {3: 100, 1: 100, 2: 100}
53 | 1.20.2 Образец №2. Длина повреждений, мм | {3: 100, 1: 100, 2: 100}
54 | 1.20.3 Образец №3. Длина повреждений, мм | {3: 100, 1: 100, 2: 100}
55 | 1.20.4 Образец №4. Длина повреждений, мм | {3: 100, 1: 100, 2: 100}
56 | 1.21 Средняя длина повреждений, по сериям, мм | {3: 100.0, 1: 100.0, 2: 100.0}
57 | 1.22 Отнесение к группам горючести, по сериям | {3: 'Г3', 1: 'Г3', 2: 'Г3'}
58 | 1.23 Соотвествие декларируемой группе горючести по длине повреждений, для серий | {3: 'Не соответствует', 1: 'Не соответствует', 2: 'Не соответствует'}
59 | 1.24 Средняя длина повреждений, % | 100
60 | 1.25 Отнесение к группе горючести по длине повреждений | Г3
61 | 1.26 Общее соответствие декларируемому показателю (по длине повреждений) | Не соответствует
62 | 1.27 Масса образцов до испытания | {3: 293, 1: 290, 2: 290}
63 | 1.28 Масса образцов после испытания | {3: 0, 1: 0, 2: 12}
64 | 1.29 Потеря массы по сериям | {3: 100.0, 1: 100.0, 2: 95.86}
65 | 1.30 Отнесение к группам горючести, по сериям | {3: 'Г3', 1: 'Г3', 2: 'Г3'}
66 | 1.31 Соответствие декларируемой группе горючести, по сериям | {3: 'Не соответствует', 1: 'Не соответствует', 2: 'Не соответствует'}
67 | 1.32 Средняя потеря массы | 98.62
68 | 1.33 Группа горючести по потере массы | Г3
69 | 1.34 Соответствие декларируемой группе горючести по потере массы | Не соответствует
70 | 1.35 Время самостоятельного горения, по сериям, с | {3: 302, 1: 302, 2: 302}
71 | 1.36 Отнесение к группам горючести, по времени самостоятельного горения по сериям | {3: 'Г4', 1: 'Г4', 2: 'Г4'}
72 | 1.37 Соответствие декларируемой группе горючести по самостоятельному горению, по сериям | {3: 'Не соответствует', 1: 'Не соответствует', 2: 'Не соответствует'}
73 | 1.38 Среднее время самостоятельного горения, с | 302
74 | 1.39 Группа горючести по самостоятельному горению | Г4
75 | 1.40 Соответствие декларируемой группе горючести, по самостоятельному горению | Не соответствует
76 | 1.41 Падение горящих капель, по сериям | {3: 'Да', 1: 'Да', 2: 'Да'}
77 | 1.42 Группы горючести по падению капель, по сериям | {3: 'Г4', 1: 'Г4', 2: 'Г4'}
78 | 1.43 Соответствие декларируемой группе горючести по падению капель, по сериям | {3: 'Не соответствует', 1: 'Не соответствует', 2: 'Не соответствует'}
79 | 1.44 Падение горящих капель, общая оценка | Нет
80 | 1.45 Группа горючести по падению горящих капель, общая оценка | Г1
81 | 1.46 Соответствие декларируемой группе горючести по падению капель, общая оценка | Соответствует
82 | 1.47 Общая оценка группы горючести | Г4
83 | 1.48 Общее соответствие | Не соответствует
84 | 1.49 Основание под образец | {3: 'Асбоцементный лист толщиной 10 мм', 1: 'Асбоцементный лист толщиной 10 мм', 2: 'Асбоцементный лист толщиной 10 мм'}
85 | 1.50 Способ крепления образца | {3: 'Механическое крепление', 1: 'Механическое крепление', 2: 'Механическое крепление'}
86 | 1.51 Дополнительная информация | {3: nan, 1: nan, 2: nan}
87 | 1.52 Фото образцов до испытания | {3: nan, 1: nan, 2: nan}
88 | 1.53 Фото образцов после испытаний | {3: nan, 1: nan, 2: nan}
89 | 1.54 График температуры | {3: nan, 1: nan, 2: nan}
90 | 2. Определение группы воспламеняемости | -//-
91 | 2.1 Температура воздуха в лаборатории | 23
92 | 2.2 Атмосферное давление | 99.5
93 | 2.3 Влажность воздуха | 48
94 | 2.4 Идентификаторы записей испытаний | -//-
95 | 2.5 Наименование лаборатории | -//-
96 | 2.5 ФИО испытателя | -//-
97 | 2.6 Дата поступления образцов | -//-
98 | 2.7 Дата проведения эксперимента | -//-
99 | 2.8 Тип основания под образец | -//-
100 | 2.9 Плотность теплового потока для эксперимента | {1: 30, 2: 20, 3: 10, 4: 5, 5: 5, 6: 5, 7: 10, 8: 10}
101 | 2.10 Факт воспламенения | {1: 'Да', 2: 'Да', 3: 'Да', 4: 'Нет', 5: 'Нет', 6: 'Нет', 7: 'Да', 8: 'Да'}
102 | 2.11 Время воспламенения, с | {1: 30.0, 2: 59.0, 3: 547.0, 4: nan, 5: nan, 6: nan, 7: 508.0, 8: 637.0}
103 | 2.12 Дополнительная информация | -//-
104 | 2.13 Количество образцов подвергнутых испытанию | -//-
105 | 2.14 Критическая плотность теплового потока | 10
106 | 2.15 Установленная группа воспламеняемости | В3
107 | 2.16 Соответствие декларируемой группе воспламеняемости | Не соответствует
108 | Целевой показатель (другое)