## Sheet1
| 0 | 1
0 | Служебный идентификатор | 28
1 | Идентификатор заявки | 1972986273
2 | Дата поступления заявки | 05.02.2025
3 | Электронная почта заказчика | shvetsov.m@tn.ru
4 | Цель проведения испытаний | Подтверждение соответствия
5 | Форма подтверждения соответствия (опционально) | Текущий производственный контроль
6 | Приоритетность заявки | -//-
7 | Определяемые показатели | Группа горючести
8 | Наименование лаборатории | {3: 'ЛПИ', 2: 'ЛПИ', 1: 'ЛПИ'}
9 | ЕКН | 644713
10 | Наименование материала | LOGICPIR PROF Ф/Ф Г1 L-2385х1185х50
11 | Идентификатор материала (№ партии или др. идентифицирующая информация) | 8245
12 | Краткое описание (в протокол) | Теплоизоляционные жесткие высокопрочные плиты на основе вспененного полиизоцианурата (PIR), кашированные с двух сторон алюминиевой фольгой или стеклохолстом
13 | Тип материала (для отдельных видов испытаний)
14 | Количество образцов переданных на испытания | -//-
15 | Толщина, мм | 50
16 | Целевой показатель (для НИОКР) | -//-
17 | Ссылка на файл (к заявке)
18 | Наименование бюджета (для СБЕ кроме ПМиПИР) | -//-
19 | Статья расходов (для СБЕ кроме ПМиПИР) | -//-
20 | ФИО лица согласующего расходы | -//-
21 | e-mail лица согласующего расходы | -//-
22 | Служебный код материала | pir
23 | Групповая принадлежность материала | Плиты из пенополиизоцианурата PIR
24 | Цвет
25 | Группа горючести (декларируемая) | Г1
26 | Группа воспламеняемости (декларируемая) | В2
27 | Группа распространения пламени (декларируемая)
28 | СТО (ТУ) на материал | СТО 72746455-3.8.1-2017
29 | Производитель | ООО "Завод "Лоджикруф"" (ПИР)
30 | Расширенное описание материала | Теплоизоляционный материал LOGICPIR PROF Ф/Ф на основе PIR (пенополиизоцианурата) относится к классу полимеров-реактопластов. Плиты облицованы фольгой, обработанной специальным лаком, который гарантирует устойчивость к окислению и высокую адгезию с PIR. Закрытая ячеистая структура утеплителя наполнена газом, который обеспечивает низкую теплопроводность материала. Химическое строение PIR характеризуется сочетанием жёсткой кольцевой структуры молекул и высокопрочных химических связей. Все это в комплексе обеспечивает повышенную устойчивость утеплителя к воздействию огня. При воздействии пламени на поверхность плит LOGICPIR PROF Ф/Ф происходит процесс карбонизации с образованием «пористой» защитной матрицы, которая препятствует дальнейшему термическому разложению материала и способствует сохранению целостности строительной конструкции. Теплоизоляционные плиты LOGICPIR PROF Ф/Ф имеют высокую прочность на сжатие, минимальное водопоглощение, устойчивы к воздействию агрессивных химических сред и бактерий. Благодаря этим свойствам гарантируемый срок эксплуатации утеплителя LOGICPIR PROF Ф/Ф более 50 лет. Кроме того, материал является экологически чистым и безопасным. Плиты LOGICPIR PROF Ф/Ф обладают прямыми или отформованными торцами в виде «L»-кромки. Для комфортного выполнения работ в солнечную погоду с двух сторон плит LOGICPIR PROF Ф/Ф применяется фольга с антибликовым покрытием.
31 | 1. Определение группы горючести | -//-
32 | 1.1 Температура воздуха, оС | 22
33 | 1.2 Атмосферное давление, кПа | 101
34 | 1.3 Влажность воздуха | 50
35 | 1.4 Идентификаторы записей испытаний | {3: 1973957579, 2: 1973956829, 1: 1973955281}
36 | 1.5 Дата формирования протокола | {3: '06.02.2025', 2: '06.02.2025', 1: '06.02.2025'}
37 | 1.6 ФИО испытателя | {3: nan, 2: nan, 1: 'М.В. Швецов'}
38 | 1.7 Дата предоставления образцов | {3: nan, 2: nan, 1: '2025-02-05'}
39 | 1.8 Дата проведения испытаний | {3: nan, 2: nan, 1: '2025-02-05'}
40 | 1.8.1 Количество образцов предоставленных на испытания | 12
41 | 1.9.1 Температура дымовых газов (ТП1) | {3: nan, 2: nan, 1: nan}
42 | 1.9.2 Температура дымовых газов (ТП2) | {3: nan, 2: nan, 1: nan}
43 | 1.9.3 Температура дымовых газов (ТП3) | {3: nan, 2: nan, 1: nan}
44 | 1.9.4 Температура дымовых газов (ТП4) | {3: nan, 2: nan, 1: nan}
45 | 1.10 Средняя температура дымовых газов в рамках серии | {3: 115.0, 2: 116.0, 1: 109.0}
46 | 1.11 Отнесение к группам горючести по температуре газов, в рамках серии | {3: 'Г1', 2: 'Г1', 1: 'Г1'}
47 | 1.12 Соответствие декларируемым показателям по температуре газов, в рамках серии | {3: 'Соответствует', 2: 'Соответствует', 1: 'Соответствует'}
48 | 1.13. Средняя температура дымовых газов | 113.33
49 | 1.14. Отнесение к группе горючести по температуре газов (общее) | Г1
50 | 1.15 Общее соответствие с декларируемым показателем по температуре дымовых газов | Соответствует
51 | 1.16 Время достижения максимальной температуры, с | {3: nan, 2: nan, 1: nan}
52 | 1.20.1 Образец №1. Длина повреждений, мм | {3: 28, 2: 31, 1: 30}
53 | 1.20.2 Образец №2. Длина повреждений, мм | {3: 33, 2: 32, 1: 30}
54 | 1.20.3 Образец №3. Длина повреждений, мм | {3: 33, 2: 35, 1: 32}
55 | 1.20.4 Образец №4. Длина повреждений, мм | {3: 28, 2: 32, 1: 32}
56 | 1.21 Средняя длина повреждений, по сериям, мм | {3: 30.5, 2: 32.5, 1: 31.0}
57 | 1.22 Отнесение к группам горючести, по сериям | {3: 'Г1', 2: 'Г1', 1: 'Г1'}
58 | 1.23 Соотвествие декларируемой группе горючести по длине повреждений, для серий | {3: 'Соответствует', 2: 'Соответствует', 1: 'Соответствует'}
59 | 1.24 Средняя длина повреждений, % | 31.33
60 | 1.25 Отнесение к группе горючести по длине повреждений | Г1
61 | 1.26 Общее соответствие декларируемому показателю (по длине повреждений) | Соответствует
62 | 1.27 Масса образцов до испытания | {3: 1258, 2: 1258, 1: 1262}
63 | 1.28 Масса образцов после испытания | {3: 1162, 2: 1166, 1: 1176}
64 | 1.29 Потеря массы по сериям | {3: 7.63, 2: 7.31, 1: 6.81}
65 | 1.30 Отнесение к группам горючести, по сериям | {3: 'Г1', 2: 'Г1', 1: 'Г1'}
66 | 1.31 Соответствие декларируемой группе горючести, по сериям | {3: 'Соответствует', 2: 'Соответствует', 1: 'Соответствует'}
67 | 1.32 Средняя потеря массы | 7.25
68 | 1.33 Группа горючести по потере массы | Г1
69 | 1.34 Соответствие декларируемой группе горючести по потере массы | Соответствует
70 | 1.35 Время самостоятельного горения, по сериям, с | {3: 0, 2: 0, 1: 7}
71 | 1.36 Отнесение к группам горючести, по времени самостоятельного горения по сериям | {3: 'Г1', 2: 'Г1', 1: 'Г2'}
72 | 1.37 Соответствие декларируемой группе горючести по самостоятельному горению, по сериям | {3: 'Соответствует', 2: 'Соответствует', 1: 'Не соответствует'}
73 | 1.38 Среднее время самостоятельного горения, с | 2.33
74 | 1.39 Группа горючести по самостоятельному горению | Г2
75 | 1.40 Соответствие декларируемой группе горючести, по самостоятельному горению | Не соответствует
76 | 1.41 Падение горящих капель, по сериям | {3: 'Нет', 2: 'Нет', 1: 'Нет'}
77 | 1.42 Группы горючести по падению капель, по сериям | {3: 'Г1', 2: 'Г1', 1: 'Г1'}
78 | 1.43 Соответствие декларируемой группе горючести по падению капель, по сериям | {3: 'Соответствует', 2: 'Соответствует', 1: 'Соответствует'}
79 | 1.44 Падение горящих капель, общая оценка | Нет
80 | 1.45 Группа горючести по падению горящих капель, общая оценка | Г1
81 | 1.46 Соответствие декларируемой группе горючести по падению капель, общая оценка | Соответствует
82 | 1.47 Общая оценка группы горючести | Г2
83 | 1.48 Общее соответствие | Не соответствует
84 | 1.49 Основание под образец | {3: 'Без основания', 2: 'Без основания', 1: 'Без основания'}
85 | 1.50 Способ крепления образца | {3: 'Без крепления', 2: 'Без крепления', 1: 'Без крепления'}
86 | 1.51 Дополнительная информация | {3: 'Газ (Пропан) 9л/мин-20 Hz', 2: 'Газ (Пропан) 9л/мин-20 Hz', 1: 'Газ (Пропан) 9л/мин-20 Hz'}
87 | 1.52 Фото образцов до испытания | {3: nan, 2: nan, 1: nan}
88 | 1.53 Фото образцов после испытаний | {3: nan, 2: nan, 1: nan}
89 | 1.54 График температуры | {3: nan, 2: nan, 1: nan}
90 | 2. Определение группы воспламеняемости | -//-
91 | 2.1 Температура воздуха в лаборатории | -//-
92 | 2.2 Атмосферное давление | -//-
93 | 2.3 Влажность воздуха | -//-
94 | 2.4 Идентификаторы записей испытаний | -//-
95 | 2.5 Наименование лаборатории | -//-
96 | 2.5 ФИО испытателя | -//-
97 | 2.6 Дата поступления образцов | -//-
98 | 2.7 Дата проведения эксперимента | -//-
99 | 2.8 Тип основания под образец | -//-
100 | 2.9 Плотность теплового потока для эксперимента | -//-
101 | 2.10 Факт воспламенения | -//-
102 | 2.11 Время воспламенения, с | -//-
103 | 2.12 Дополнительная информация | -//-
104 | 2.13 Количество образцов подвергнутых испытанию | -//-
105 | 2.14 Критическая плотность теплового потока | -//-
106 | 2.15 Установленная группа воспламеняемости | -//-
107 | 2.16 Соответствие декларируемой группе воспламеняемости | -//-
108 | Целевой показатель (другое)