## Sheet1
| 0 | 1
0 | Служебный идентификатор | 29
1 | Идентификатор заявки | 1974109044
2 | Дата поступления заявки | 06.02.2025
3 | Электронная почта заказчика | polishchuk@tn.ru
4 | Цель проведения испытаний | НИОКР Техслужбы СБЕ ПМиПИР
5 | Форма подтверждения соответствия (опционально)
6 | Приоритетность заявки | -//-
7 | Определяемые показатели | Группа горючести
8 | Наименование лаборатории | {1: 'ЛПИ'}
9 | ЕКН | 500460
10 | Наименование материала | ПВХ Logicroof V-RP 1,2 мм мембрана серая 2,10x25 м
11 | Идентификатор материала (№ партии или др. идентифицирующая информация) | 27007
12 | Краткое описание (в протокол) | Кровельная полимерная мембрана на основе высококачественного пластифицированного поливинилхлорида (ПВХ)
13 | Тип материала (для отдельных видов испытаний)
14 | Количество образцов переданных на испытания | -//-
15 | Толщина, мм | 1.2
16 | Целевой показатель (для НИОКР) | -//-
17 | Ссылка на файл (к заявке)
18 | Наименование бюджета (для СБЕ кроме ПМиПИР) | -//-
19 | Статья расходов (для СБЕ кроме ПМиПИР) | -//-
20 | ФИО лица согласующего расходы | -//-
21 | e-mail лица согласующего расходы | -//-
22 | Служебный код материала | pvc
23 | Групповая принадлежность материала | Кровельные полимерные мембраны
24 | Цвет | Серый
25 | Группа горючести (декларируемая) | Г2
26 | Группа воспламеняемости (декларируемая) | В2
27 | Группа распространения пламени (декларируемая)
28 | СТО (ТУ) на материал | СТО 72746455-3.4.1-2013
29 | Производитель | ООО "Завод "Лоджикруф""
30 | Расширенное описание материала | Кровельная полимерная мембрана на основе высококачественного пластифицированного поливинилхлорида (ПВХ), армированная полиэстеровой сеткой. Стабилизирована против УФ излучения с использованием системы TRI-P®. Содержит антипирены и специальные стабилизаторы. Поставляется в рулонах 2,10 х 25-15 м в зависимости от толщины материала. Стандартные цвета лицевой поверхности: светло-серый – RAL 7047, тёмно-серый – RAL 7015, белый – RAL 9003, зеленый – RAL 6011, синий – RAL 5005, красный – RAL 3016.
31 | 1. Определение группы горючести | -//-
32 | 1.1 Температура воздуха, оС | 22
33 | 1.2 Атмосферное давление, кПа | 122
34 | 1.3 Влажность воздуха | 22
35 | 1.4 Идентификаторы записей испытаний | {1: 1974109044}
36 | 1.5 Дата формирования протокола | {1: '06.02.2025'}
37 | 1.6 ФИО испытателя | {1: 'В.С. Шоя'}
38 | 1.7 Дата предоставления образцов | {1: '2024-12-18'}
39 | 1.8 Дата проведения испытаний | {1: '2025-01-24'}
40 | 1.8.1 Количество образцов предоставленных на испытания | 4
41 | 1.9.1 Температура дымовых газов (ТП1) | {1: nan}
42 | 1.9.2 Температура дымовых газов (ТП2) | {1: nan}
43 | 1.9.3 Температура дымовых газов (ТП3) | {1: nan}
44 | 1.9.4 Температура дымовых газов (ТП4) | {1: nan}
45 | 1.10 Средняя температура дымовых газов в рамках серии | {1: 89.0}
46 | 1.11 Отнесение к группам горючести по температуре газов, в рамках серии | {1: 'Г1'}
47 | 1.12 Соответствие декларируемым показателям по температуре газов, в рамках серии | {1: 'Соответствует'}
48 | 1.13. Средняя температура дымовых газов | 89
49 | 1.14. Отнесение к группе горючести по температуре газов (общее) | Г1
50 | 1.15 Общее соответствие с декларируемым показателем по температуре дымовых газов | Соответствует
51 | 1.16 Время достижения максимальной температуры, с | {1: nan}
52 | 1.20.1 Образец №1. Длина повреждений, мм | {1: 30}
53 | 1.20.2 Образец №2. Длина повреждений, мм | {1: 34}
54 | 1.20.3 Образец №3. Длина повреждений, мм | {1: 37}
55 | 1.20.4 Образец №4. Длина повреждений, мм | {1: 32}
56 | 1.21 Средняя длина повреждений, по сериям, мм | {1: 33.25}
57 | 1.22 Отнесение к группам горючести, по сериям | {1: 'Г1'}
58 | 1.23 Соотвествие декларируемой группе горючести по длине повреждений, для серий | {1: 'Соответствует'}
59 | 1.24 Средняя длина повреждений, % | 33.25
60 | 1.25 Отнесение к группе горючести по длине повреждений | Г1
61 | 1.26 Общее соответствие декларируемому показателю (по длине повреждений) | Соответствует
62 | 1.27 Масса образцов до испытания | {1: 1284}
63 | 1.28 Масса образцов после испытания | {1: 1070}
64 | 1.29 Потеря массы по сериям | {1: 16.67}
65 | 1.30 Отнесение к группам горючести, по сериям | {1: 'Г1'}
66 | 1.31 Соответствие декларируемой группе горючести, по сериям | {1: 'Соответствует'}
67 | 1.32 Средняя потеря массы | 16.67
68 | 1.33 Группа горючести по потере массы | Г1
69 | 1.34 Соответствие декларируемой группе горючести по потере массы | Соответствует
70 | 1.35 Время самостоятельного горения, по сериям, с | {1: 0}
71 | 1.36 Отнесение к группам горючести, по времени самостоятельного горения по сериям | {1: 'Г1'}
72 | 1.37 Соответствие декларируемой группе горючести по самостоятельному горению, по сериям | {1: 'Соответствует'}
73 | 1.38 Среднее время самостоятельного горения, с | 0
74 | 1.39 Группа горючести по самостоятельному горению | Г1
75 | 1.40 Соответствие декларируемой группе горючести, по самостоятельному горению | Соответствует
76 | 1.41 Падение горящих капель, по сериям | {1: 'Нет'}
77 | 1.42 Группы горючести по падению капель, по сериям | {1: 'Г1'}
78 | 1.43 Соответствие декларируемой группе горючести по падению капель, по сериям | {1: 'Соответствует'}
79 | 1.44 Падение горящих капель, общая оценка | Нет
80 | 1.45 Группа горючести по падению горящих капель, общая оценка | Г1
81 | 1.46 Соответствие декларируемой группе горючести по падению капель, общая оценка | Соответствует
82 | 1.47 Общая оценка группы горючести | Г1
83 | 1.48 Общее соответствие | Соответствует
84 | 1.49 Основание под образец | {1: 'Асбоцементный лист толщиной 10 мм'}
85 | 1.50 Способ крепления образца | {1: 'Механическое крепление'}
86 | 1.51 Дополнительная информация | {1: nan}
87 | 1.52 Фото образцов до испытания | {1: nan}
88 | 1.53 Фото образцов после испытаний | {1: nan}
89 | 1.54 График температуры | {1: nan}
90 | 2. Определение группы воспламеняемости | -//-
91 | 2.1 Температура воздуха в лаборатории | -//-
92 | 2.2 Атмосферное давление | -//-
93 | 2.3 Влажность воздуха | -//-
94 | 2.4 Идентификаторы записей испытаний | -//-
95 | 2.5 Наименование лаборатории | -//-
96 | 2.5 ФИО испытателя | -//-
97 | 2.6 Дата поступления образцов | -//-
98 | 2.7 Дата проведения эксперимента | -//-
99 | 2.8 Тип основания под образец | -//-
100 | 2.9 Плотность теплового потока для эксперимента | -//-
101 | 2.10 Факт воспламенения | -//-
102 | 2.11 Время воспламенения, с | -//-
103 | 2.12 Дополнительная информация | -//-
104 | 2.13 Количество образцов подвергнутых испытанию | -//-
105 | 2.14 Критическая плотность теплового потока | -//-
106 | 2.15 Установленная группа воспламеняемости | -//-
107 | 2.16 Соответствие декларируемой группе воспламеняемости | -//-
108 | Целевой показатель (другое)