## Sheet1
| 0 | 1
0 | Служебный идентификатор | 5
1 | Идентификатор заявки | 1940691217
2 | Дата поступления заявки | 28.12.2024
3 | Электронная почта заказчика
4 | Цель проведения испытаний
5 | Форма подтверждения соответствия (опционально)
6 | Приоритетность заявки | -//-
7 | Определяемые показатели
8 | Наименование лаборатории | -//-
9 | ЕКН | 500464
10 | Наименование материала | ПВХ Logicroof V-RP 1,5 мм мембрана серая 2,10x20 м
11 | Идентификатор материала (№ партии или др. идентифицирующая информация) | 19928
12 | Краткое описание (в протокол) | Кровельная полимерная мембрана на основе высококачественного пластифицированного поливинилхлорида (ПВХ)
13 | Тип материала (для отдельных видов испытаний)
14 | Количество образцов переданных на испытания | -//-
15 | Толщина, мм | 1,5
16 | Целевой показатель (для НИОКР) | -//-
17 | Ссылка на файл (к заявке)
18 | Наименование бюджета (для СБЕ кроме ПМиПИР) | -//-
19 | Статья расходов (для СБЕ кроме ПМиПИР) | -//-
20 | ФИО лица согласующего расходы | -//-
21 | e-mail лица согласующего расходы | -//-
22 | Служебный код материала | pvc
23 | Групповая принадлежность материала | Кровельные полимерные мембраны
24 | Цвет | Серый
25 | Группа горючести (декларируемая) | Г2
26 | Группа воспламеняемости (декларируемая) | В2
27 | Группа распространения пламени (декларируемая)
28 | СТО (ТУ) на материал | СТО 72746455-3.4.1-2013
29 | Производитель | ООО "Завод "Лоджикруф""
30 | Расширенное описание материала | Кровельная полимерная мембрана на основе высококачественного пластифицированного поливинилхлорида (ПВХ), армированная полиэстеровой сеткой. Стабилизирована против УФ излучения с использованием системы TRI-P®. Содержит антипирены и специальные стабилизаторы. Поставляется в рулонах 2,10 х 25-15 м в зависимости от толщины материала. Стандартные цвета лицевой поверхности: светло-серый – RAL 7047, тёмно-серый – RAL 7015, белый – RAL 9003, зеленый – RAL 6011, синий – RAL 5005, красный – RAL 3016.
31 | 1. Определение группы горючести | -//-
32 | 1.1 Температура воздуха, оС | -//-
33 | 1.2 Атмосферное давление, кПа | -//-
34 | 1.3 Влажность воздуха | -//-
35 | 1.4 Идентификаторы записей испытаний | -//-
36 | 1.5 Дата формирования протокола | -//-
37 | 1.6 ФИО испытателя | -//-
38 | 1.7 Дата предоставления образцов | -//-
39 | 1.8 Дата проведения испытаний | -//-
40 | 1.8.1 Количество образцов предоставленных на испытания | -//-
41 | 1.9.1 Температура дымовых газов (ТП1) | -//-
42 | 1.9.2 Температура дымовых газов (ТП2) | -//-
43 | 1.9.3 Температура дымовых газов (ТП3) | -//-
44 | 1.9.4 Температура дымовых газов (ТП4) | -//-
45 | 1.10 Средняя температура дымовых газов в рамках серии | -//-
46 | 1.11 Отнесение к группам горючести по температуре газов, в рамках серии | -//-
47 | 1.12 Соответствие декларируемым показателям по температуре газов, в рамках серии | -//-
48 | 1.13. Средняя температура дымовых газов | -//-
49 | 1.14. Отнесение к группе горючести по температуре газов (общее) | -//-
50 | 1.15 Общее соответствие с декларируемым показателем по температуре дымовых газов | -//-
51 | 1.16 Время достижения максимальной температуры, с | -//-
52 | 1.20.1 Образец №1. Длина повреждений, мм | -//-
53 | 1.20.2 Образец №2. Длина повреждений, мм | -//-
54 | 1.20.3 Образец №3. Длина повреждений, мм | -//-
55 | 1.20.4 Образец №4. Длина повреждений, мм | -//-
56 | 1.21 Средняя длина повреждений, по сериям, мм | -//-
57 | 1.22 Отнесение к группам горючести, по сериям | -//-
58 | 1.23 Соотвествие декларируемой группе горючести по длине повреждений, для серий | -//-
59 | 1.24 Средняя длина повреждений, % | -//-
60 | 1.25 Отнесение к группе горючести по длине повреждений | -//-
61 | 1.26 Общее соответствие декларируемому показателю (по длине повреждений) | -//-
62 | 1.27 Масса образцов до испытания | -//-
63 | 1.28 Масса образцов после испытания | -//-
64 | 1.29 Потеря массы по сериям | -//-
65 | 1.30 Отнесение к группам горючести, по сериям | -//-
66 | 1.31 Соответствие декларируемой группе горючести, по сериям | -//-
67 | 1.32 Средняя потеря массы | -//-
68 | 1.33 Группа горючести по потере массы | -//-
69 | 1.34 Соответствие декларируемой группе горючести по потере массы | -//-
70 | 1.35 Время самостоятельного горения, по сериям, с | -//-
71 | 1.36 Отнесение к группам горючести, по времени самостоятельного горения по сериям | -//-
72 | 1.37 Соответствие декларируемой группе горючести по самостоятельному горению, по сериям | -//-
73 | 1.38 Среднее время самостоятельного горения, с | -//-
74 | 1.39 Группа горючести по самостоятельному горению | -//-
75 | 1.40 Соответствие декларируемой группе горючести, по самостоятельному горению | -//-
76 | 1.41 Падение горящих капель, по сериям | -//-
77 | 1.42 Группы горючести по падению капель, по сериям | -//-
78 | 1.43 Соответствие декларируемой группе горючести по падению капель, по сериям | -//-
79 | 1.44 Падение горящих капель, общая оценка | -//-
80 | 1.45 Группа горючести по падению горящих капель, общая оценка | -//-
81 | 1.46 Соответствие декларируемой группе горючести по падению капель, общая оценка | -//-
82 | 1.47 Общая оценка группы горючести | -//-
83 | 1.48 Общее соответствие | -//-
84 | 1.49 Основание под образец | -//-
85 | 1.50 Способ крепления образца | -//-
86 | 1.51 Дополнительная информация | -//-
87 | 1.52 Фото образцов до испытания | -//-
88 | 1.53 Фото образцов после испытаний | -//-
89 | 1.54 График температуры | -//-
90 | 2. Определение группы воспламеняемости | -//-
91 | 2.1 Температура воздуха в лаборатории | 22
92 | 2.2 Атмосферное давление | 99,6
93 | 2.3 Влажность воздуха | 52
94 | 2.4 Идентификаторы записей испытаний | {1: 1940691217.0, 2: 1940692394.0, 3: 1940695411.0, 4: 1940696002.0, 5: 1940696621.0, 6: 1940697094.0, 7: 1940697490.0, 8: 1940698461.0, 9: 1940698873.0, 10: 1940699470.0, 11: 1940699998.0, 12: 1940700505.0, 13: 1940700843.0, 14: 1940701335.0}
95 | 2.5 Наименование лаборатории | {1: 'АО "ЦСИ "Огнестойкость""', 2: 'АО "ЦСИ "Огнестойкость""', 3: 'АО "ЦСИ "Огнестойкость""', 4: 'АО "ЦСИ "Огнестойкость""', 5: 'АО "ЦСИ "Огнестойкость""', 6: 'АО "ЦСИ "Огнестойкость""', 7: 'АО "ЦСИ "Огнестойкость""', 8: 'АО "ЦСИ "Огнестойкость""', 9: 'АО "ЦСИ "Огнестойкость""', 10: 'АО "ЦСИ "Огнестойкость""', 11: 'АО "ЦСИ "Огнестойкость""', 12: 'АО "ЦСИ "Огнестойкость""', 13: 'АО "ЦСИ "Огнестойкость""', 14: 'АО "ЦСИ "Огнестойкость""'}
96 | 2.5 ФИО испытателя | {1: nan, 2: nan, 3: nan, 4: nan, 5: nan, 6: nan, 7: nan, 8: nan, 9: nan, 10: nan, 11: nan, 12: nan, 13: nan, 14: nan}
97 | 2.6 Дата поступления образцов | {1: '2024-12-20', 2: '2024-12-20', 3: '2024-12-20', 4: '2024-12-20', 5: '2024-12-20', 6: '2024-12-20', 7: '2024-12-20', 8: '2024-12-20', 9: '2024-12-20', 10: '2024-12-20', 11: '2024-12-20', 12: '2024-12-20', 13: '2024-12-20', 14: '2024-12-20'}
98 | 2.7 Дата проведения эксперимента | {1: '2024-12-23', 2: '2024-12-23', 3: '2024-12-23', 4: '2024-12-23', 5: '2024-12-23', 6: '2024-12-23', 7: '2024-12-23', 8: '2024-12-23', 9: '2024-12-23', 10: '2024-12-23', 11: '2024-12-23', 12: '2024-12-23', 13: '2024-12-23', 14: '2024-12-23'}
99 | 2.8 Тип основания под образец | {1: 'Асбоцементный лист, толщиной 10 или 12 мм', 2: 'Асбоцементный лист, толщиной 10 или 12 мм', 3: 'Асбоцементный лист, толщиной 10 или 12 мм', 4: 'Асбоцементный лист, толщиной 10 или 12 мм', 5: 'Асбоцементный лист, толщиной 10 или 12 мм', 6: 'Асбоцементный лист, толщиной 10 или 12 мм', 7: 'Асбоцементный лист, толщиной 10 или 12 мм', 8: 'Асбоцементный лист, толщиной 10 или 12 мм', 9: 'Асбоцементный лист, толщиной 10 или 12 мм', 10: 'Асбоцементный лист, толщиной 10 или 12 мм', 11: 'Асбоцементный лист, толщиной 10 или 12 мм', 12: 'Асбоцементный лист, толщиной 10 или 12 мм', 13: 'Асбоцементный лист, толщиной 10 или 12 мм', 14: 'Асбоцементный лист, толщиной 10 или 12 мм'}
100 | 2.9 Плотность теплового потока для эксперимента | {1: 30, 2: 20, 3: 25, 4: 25, 5: 25, 6: 20, 7: 20, 8: 30, 9: 20, 10: 25, 11: 25, 12: 25, 13: 20, 14: 20}
101 | 2.10 Факт воспламенения | {1: 'Да', 2: 'Нет', 3: 'Да', 4: 'Да', 5: 'Да', 6: 'Нет', 7: 'Нет', 8: 'Да', 9: 'Нет', 10: 'Да', 11: 'Да', 12: 'Да', 13: 'Нет', 14: 'Нет'}
102 | 2.11 Время воспламенения, с | {1: 94.0, 2: nan, 3: 446.0, 4: 435.0, 5: 426.0, 6: nan, 7: nan, 8: 139.0, 9: nan, 10: 386.0, 11: 373.0, 12: 375.0, 13: nan, 14: nan}
103 | 2.12 Дополнительная информация | {1: "0' – начало испытания;\n0'46” – слабое дымовыделение от поверхности образца, деформация поверхности (образование пузырей);\n1'12” - пробежка пламени по поверхности образца (менее 3 сек.);\n1'21” - пробежка пламени по поверхности образца (менее 3 сек.), кипение образца;\n1'34” – воспламенение образца. Испытание окончено.", 2: "0' – начало испытания;\n1'06” - деформация поверхности (образование пузырей);\n1'34” - слабое дымовыделение от поверхности образца;\n2'05” – разжижение поверхности образца;\n2'21” – кипение образца;\n2'48” - пробежка пламени по поверхности образца (менее 3 сек.) при касании источником зажигания поверхности;\n7'29” – воспламенение образца. Испытание окончено.", 3: "0' – начало испытания;\n1'06” - деформация поверхности (образование пузырей);\n1'34” - слабое дымовыделение от поверхности образца;\n2'05” – разжижение поверхности образца;\n2'21” – кипение образца;\n2'48” - пробежка пламени по поверхности образца (менее 3 сек.) при касании источником зажигания поверхности;\n7'29” – воспламенение образца. Испытание окончено.", 4: "0' – начало испытания;\n1'08” - деформация поверхности (образование пузырей);\n1'39” - слабое дымовыделение от поверхности образца;\n2'07” – разжижение поверхности образца;\n2'16” – кипение образца;\n2'41” - пробежка пламени по поверхности образца (менее 3 сек.) при касании источником зажигания поверхности;\n7'15” – воспламенение образца. Испытание окончено.", 5: "0' – начало испытания;\n1'03” - деформация поверхности (образование пузырей);\n1'30” - слабое дымовыделение от поверхности образца;\n2'01” – разжижение поверхности образца;\n2'26” – кипение образца;\n2'35” - пробежка пламени по поверхности образца (менее 3 сек.);\n7'06” – воспламенение образца. Испытание окончено.", 6: "0' – начало испытания;\n2'24” –деформация поверхности (образование пузырей); \n3'17” - слабое дымовыделение от поверхности образца;\n4'01” - пробежка пламени по поверхности образца (менее 3 сек.);\n10'25” - пробежка пламени по поверхности образца (менее 3 сек.);\n15'01” – испытание окончено", 7: "0' – начало испытания;\n2'33” –деформация поверхности (образование пузырей); \n3'15” - слабое дымовыделение от поверхности образца;\n4'25” - пробежка пламени по поверхности образца (менее 3 сек.);\n10'21” - пробежка пламени по поверхности образца (менее 3 сек.);\n15'01” – испытание окончено.", 8: "0' – начало испытания;\n0'11” – коробление на поверхности образца;\n0'15” – дымовыделение от поверхности образца;\n0'28” – частичное вспучивание на поверхности образца;\n0'37” – дымовыделение от поверхности образца увеличилось;\n0'55” – частичное потемнение поверхности образца;\n1'05” – потемнение всей поверхности образца, вспучивание увеличилось, обугливание поверхности образца;\n1'22” – пробежка пламени по поверхности образца;\n2'19” – воспламенение образца. Испытание окончено", 9: "0' – начало испытания;\n1'35” – частичное вспучивание на поверхности образца;\n1'58” – плавление в точке прикосновения источника зажигания;\n2'09” – дымовыделение от поверхности образца;\n2'58” – частичное вздутие на поверхности образца;\n3'31” – вся поверхность образца оплавилась;\n3'51” – обугливание в точке прикосновения с источником зажигания, вздутие увеличилось;\n4'08” – дымовыделение от поверхности образца увеличилось;\n4'30” – пробежка пламени по поверхности образца;\n5'00” – пробежка пламени по поверхности образца;\n8'24” – вся поверхность образца обуглилась и потемнела;\n12'30” – пробежка пламени по поверхности образца;\n15' – Испытание окончено. Образец не воспламенился.", 10: "0' – начало испытания;\n0'10” – коробление на поверхности образца;\n0'30” – плавление в точке прикосновения источника зажигания;\n0'56” – дымовыделение от поверхности образца;\n1'02” – частичное вспучивание на поверхности образца;\n2'03” – дымовыделение от поверхности образца увеличилось;\n2'15” – частичное потемнение и обугливание поверхности образца;\n2'53” – вспучивание всей поверхности образца;\n3'11” – пробежка пламени по поверхности образца;\n3'30” – потемнение всей поверхности образца;\n4'36” – пробежка пламени по поверхности образца;\n6'28” – воспламенение образца. Испытание окончено", 11: "0' – начало испытания;\n0'51” – дымовыделение от поверхности образца;\n1'07” – частичное вздутие на поверхности образца;\n2'09” – коробление на поверхности образца;\n2'25” – частичное обугливание поверхности образца;\n2'30” – дымовыделение от поверхности образца увеличилось;\n3'50” – пробежка пламени по поверхности образца;\n4'07” – потемнение и обугливание поверхности образца; \n6'13” – воспламенение образца. Испытание окончено", 12: "0' – начало испытания;\n0'48” – дымовыделение от поверхности образца;\n1'04” – плавление образца в точке прикосновения с источником зажигания;\n1'13” – вздутие поверхности образца;\n2'00” – коробление на поверхности образца;\n2'16” – обугливание поверхности образца;\n2'34” – дымовыделение от поверхности образца увеличилось;\n3'31” – пробежка пламени по поверхности образца; \n6'15” – воспламенение образца. Испытание окончено.", 13: "0' – начало испытания;\n1'33” – плавление в точке прикосновения источника зажигания;\n1'45” – дымовыделение от поверхности образца;\n1'49” – частичное вспучивание на поверхности образца;\n2'52” – частичное вздутие на поверхности образца;\n4'07” – частичное потемнение и обугливание поверхности образца;\n4'27” – дымовыделение от поверхности образца увеличилось;\n4'50” – вся поверхность образца оплавилась;\n5'26” – пробежка пламени по поверхности образца;\n9'48” – вся поверхность образца обуглилась;\n15' – Испытание окончено. Образец не воспламенился.", 14: "0' – начало испытания;\n1'40” – дымовыделение от поверхности образца;\n1'45” – частичное вздутие на поверхности образца;\n2'25” – коробление на поверхности образца;\n3'23” – плавление в точке прикосновения источника зажигания;\n4'19” – частичное обугливание поверхности образца;\n4'39” – дымовыделение от поверхности образца увеличилось;\n4'52” – коробление поверхности образца увеличилось;\n11'23” – потемнение поверхности образца;\n15' – Испытание окончено. Образец не воспламенился."}
104 | 2.13 Количество образцов подвергнутых испытанию | 14
105 | 2.14 Критическая плотность теплового потока | 25
106 | 2.15 Установленная группа воспламеняемости | В2
107 | 2.16 Соответствие декларируемой группе воспламеняемости | Соответствует
108 | Целевой показатель (другое)