## Sheet1
| 0 | 1
0 | ID | 8
1 | inc_ID | 1942114822
2 | date_in | 30.12.2024
3 | cust_mail
4 | inv_aim
5 | form
6 | indicator | Группа горючести
7 | ekn | 644713
8 | product_name | LOGICPIR PROF ФФ Г1 L-2385х1185х50
9 | idetnity | 8082
10 | description | Теплоизоляционные жесткие высокопрочные плиты на основе вспененного полиизоцианурата (PIR), кашированные с двух сторон алюминиевой фольгой или стеклохолстом
11 | material_type
12 | thickness | 50
13 | comb_indicator | Г1
14 | flam_indicator | В2
15 | prop_indicator
16 | link_to_file
17 | code | pir
18 | family | Плиты из пенополиизоцианурата PIR
19 | color
20 | sto | СТО 72746455-3.8.1-2017
21 | producer | ООО "Завод "Лоджикруф"" (ПИР)
22 | full_description | Теплоизоляционный материал LOGICPIR PROF Ф/Ф на основе PIR (пенополиизоцианурата) относится к классу полимеров-реактопластов. Плиты облицованы фольгой, обработанной специальным лаком, который гарантирует устойчивость к окислению и высокую адгезию с PIR. Закрытая ячеистая структура утеплителя наполнена газом, который обеспечивает низкую теплопроводность материала. Химическое строение PIR характеризуется сочетанием жёсткой кольцевой структуры молекул и высокопрочных химических связей. Все это в комплексе обеспечивает повышенную устойчивость утеплителя к воздействию огня. При воздействии пламени на поверхность плит LOGICPIR PROF Ф/Ф происходит процесс карбонизации с образованием «пористой» защитной матрицы, которая препятствует дальнейшему термическому разложению материала и способствует сохранению целостности строительной конструкции. Теплоизоляционные плиты LOGICPIR PROF Ф/Ф имеют высокую прочность на сжатие, минимальное водопоглощение, устойчивы к воздействию агрессивных химических сред и бактерий. Благодаря этим свойствам гарантируемый срок эксплуатации утеплителя LOGICPIR PROF Ф/Ф более 50 лет. Кроме того, материал является экологически чистым и безопасным. Плиты LOGICPIR PROF Ф/Ф обладают прямыми или отформованными торцами в виде «L»-кромки. Для комфортного выполнения работ в солнечную погоду с двух сторон плит LOGICPIR PROF Ф/Ф применяется фольга с антибликовым покрытием.
23 | comb_amb_temp | 23
24 | comb_amb_pres | 100,2
25 | comb_amb_moist | 51
26 | mean_temp_of_smog_gen | 122
27 | mean_temp_of_smog_group | Г1
28 | mean_temp_of_smog_compare | Соответствует
29 | mean_len_gen | 33.42
30 | mean_len_gen_group | Г1
31 | mean_len_gen_compare | Соответствует
32 | mass_loss_gen | 7.03
33 | mass_loss_gen_group | Г1
34 | mass_loss_gen_compare | Соответствует
35 | combustion_time_gen | 16
36 | combustion_time_gen_group | Г2
37 | combustion_time_gen_compare | Не соответствует
38 | burning_drops_gen | Нет
39 | burning_drops_gen_group | Г1
40 | burning_drops_gen_compare | Соответствует
41 | gen_comb_group | Г2
42 | gen_comb_compare | Не соответствует
43 | exp_id_3 | 1942115701
44 | exp_id_2 | 1942115268
45 | exp_id_1 | 1942114822
46 | report_date_3 | 30.12.2024
47 | report_date_2 | 30.12.2024
48 | report_date_1 | 30.12.2024
49 | place_3 | ЛПИ
50 | place_2 | ЛПИ
51 | place_1 | ЛПИ
52 | inventor_3 | Испытатель: М.В. Швецов
53 | inventor_2 | Испытатель: М.В. Швецов
54 | inventor_1 | Испытатель: М.В. Швецов
55 | sampels_in_date_3 | 2024-12-03
56 | sampels_in_date_2 | 2024-12-03
57 | sampels_in_date_1 | 2024-12-03
58 | exp_date_3 | 2024-12-03
59 | exp_date_2 | 2024-12-03
60 | exp_date_1 | 2024-12-03
61 | tp1_smog_3 | 125
62 | tp1_smog_2 | 119
63 | tp1_smog_1 | 122
64 | tp2_smog_3 | 125
65 | tp2_smog_2 | 119
66 | tp2_smog_1 | 122
67 | tp3_smog_3 | 125
68 | tp3_smog_2 | 119
69 | tp3_smog_1 | 122
70 | tp4_smog_3 | 125
71 | tp4_smog_2 | 119
72 | tp4_smog_1 | 122
73 | temp_of_smog_3 | 125
74 | temp_of_smog_2 | 119
75 | temp_of_smog_1 | 122
76 | time_of_max_temp_3
77 | time_of_max_temp_2
78 | time_of_max_temp_1
79 | len_1_3 | 23
80 | len_1_2 | 29
81 | len_1_1 | 36
82 | len_2_3 | 30
83 | len_2_2 | 25
84 | len_2_1 | 40
85 | len_3_3 | 32
86 | len_3_2 | 36
87 | len_3_1 | 38
88 | len_4_3 | 37
89 | len_4_2 | 36
90 | len_4_1 | 39
91 | mass_before_3 | 1292
92 | mass_before_2 | 1290
93 | mass_before_1 | 1290
94 | mass_after_3 | 1194
95 | mass_after_2 | 1210
96 | mass_after_1 | 1196
97 | combustion_time_3 | 0
98 | combustion_time_2 | 48
99 | combustion_time_1 | 0
100 | burning_drops_3 | Нет
101 | burning_drops_2 | Нет
102 | burning_drops_1 | Нет
103 | substrate_3 | Без основания
104 | substrate_2 | Без основания
105 | substrate_1 | Без основания
106 | mounting_method_3 | Без крепления
107 | mounting_method_2 | Без крепления
108 | mounting_method_1 | Без крепления
109 | additional_inf_3 | Газ (Пропан) 9л/мин-20 Hz
110 | additional_inf_2 | Газ (Пропан) 9л/мин-20 Hz
111 | additional_inf_1 | Газ (Пропан) 9л/мин-20 Hz
112 | photo_before_3
113 | photo_before_2
114 | photo_before_1
115 | photo_after_3
116 | photo_after_2
117 | photo_after_1
118 | temperature_graph_3
119 | temperature_graph_2
120 | temperature_graph_1
121 | temp_of_smog_group_3 | Г1
122 | temp_of_smog_group_2 | Г1
123 | temp_of_smog_group_1 | Г1
124 | temp_of_smog_compare_3 | Соответствует
125 | temp_of_smog_compare_2 | Соответствует
126 | temp_of_smog_compare_1 | Соответствует
127 | mean_len_exp_3 | 30.5
128 | mean_len_exp_2 | 31.5
129 | mean_len_exp_1 | 38.25
130 | mean_len_group_3 | Г1
131 | mean_len_group_2 | Г1
132 | mean_len_group_1 | Г1
133 | mean_len_compare_3 | Соответствует
134 | mean_len_compare_2 | Соответствует
135 | mean_len_compare_1 | Соответствует
136 | mass_loss_3 | 7.59
137 | mass_loss_2 | 6.2
138 | mass_loss_1 | 7.29
139 | mass_loss_group_3 | Г1
140 | mass_loss_group_2 | Г1
141 | mass_loss_group_1 | Г1
142 | mass_loss_group_compare_3 | Соответствует
143 | mass_loss_group_compare_2 | Соответствует
144 | mass_loss_group_compare_1 | Соответствует
145 | combustion_time_group_3 | Г1
146 | combustion_time_group_2 | Г3
147 | combustion_time_group_1 | Г1
148 | combustion_time_group_compare_3 | Соответствует
149 | combustion_time_group_compare_2 | Не соответствует
150 | combustion_time_group_compare_1 | Соответствует
151 | burning_drops_group_3 | Г1
152 | burning_drops_group_2 | Г1
153 | burning_drops_group_1 | Г1
154 | burning_drops_group_compare_3 | Соответствует
155 | burning_drops_group_compare_2 | Соответствует
156 | burning_drops_group_compare_1 | Соответствует