## Sheet1
| 0 | 1
0 | ID | 8
1 | inc_ID | 1942114822
2 | date_in | 30.12.2024
3 | cust_mail
4 | inv_aim
5 | form
6 | priority
7 | indicator | Группа горючести
8 | place | ЛПИ
9 | ext_lab_name
10 | ekn | 644713
11 | product_name | LOGICPIR PROF ФФ Г1
12 | idetnity | 8082
13 | description | Теплоизоляционные жесткие высокопрочные плиты на основе вспененного полиизоцианурата (PIR), кашированные с двух сторон алюминиевой фольгой или стеклохолстом
14 | material_type
15 | number_of_samples
16 | thickness | 50
17 | aim_indicator
18 | link_to_file
19 | budget
20 | expense_item
21 | matching_agent
22 | matching_agent_mail
23 | code | pir
24 | family | Плиты из пенополиизоцианурата PIR
25 | color
26 | comb_indicator | Г1
27 | flam_indicator | В2
28 | prop_indicator | н/н
29 | ki_indicator | 17
30 | sto | СТО 72746455-3.8.1-2017
31 | producer | ООО "Завод "Лоджикруф"" (ПИР)
32 | full_description | Теплоизоляционный материал LOGICPIR PROF Ф/Ф на основе PIR (пенополиизоцианурата) относится к классу полимеров-реактопластов. Плиты облицованы фольгой, обработанной специальным лаком, который гарантирует устойчивость к окислению и высокую адгезию с PIR. Закрытая ячеистая структура утеплителя наполнена газом, который обеспечивает низкую теплопроводность материала. Химическое строение PIR характеризуется сочетанием жёсткой кольцевой структуры молекул и высокопрочных химических связей. Все это в комплексе обеспечивает повышенную устойчивость утеплителя к воздействию огня. При воздействии пламени на поверхность плит LOGICPIR PROF Ф/Ф происходит процесс карбонизации с образованием «пористой» защитной матрицы, которая препятствует дальнейшему термическому разложению материала и способствует сохранению целостности строительной конструкции. Теплоизоляционные плиты LOGICPIR PROF Ф/Ф имеют высокую прочность на сжатие, минимальное водопоглощение, устойчивы к воздействию агрессивных химических сред и бактерий. Благодаря этим свойствам гарантируемый срок эксплуатации утеплителя LOGICPIR PROF Ф/Ф более 50 лет. Кроме того, материал является экологически чистым и безопасным. Плиты LOGICPIR PROF Ф/Ф обладают прямыми или отформованными торцами в виде «L»-кромки. Для комфортного выполнения работ в солнечную погоду с двух сторон плит LOGICPIR PROF Ф/Ф применяется фольга с антибликовым покрытием.
33 | comb_amb_temp | 23
34 | comb_amb_pres | 100.2
35 | comb_amb_moist | 51
36 | exp_id | {3: 1942115701, 2: 1942115268, 1: 1942114822}
37 | report_date | {3: '30.12.2024', 2: '30.12.2024', 1: '30.12.2024'}
38 | inventor | {3: 'Испытатель:\nМ.В. Швецов', 2: 'Испытатель:\nМ.В. Швецов', 1: 'Испытатель:\nМ.В. Швецов'}
39 | sampels_in_date | {3: '2024-12-03', 2: '2024-12-03', 1: '2024-12-03'}
40 | exp_date | {3: '2024-12-03', 2: '2024-12-03', 1: '2024-12-03'}
41 | temp_of_smog | {3: 125, 2: 119, 1: 122}
42 | time_of_max_temp | {3: nan, 2: nan, 1: nan}
43 | len_1 | {3: 23, 2: 29, 1: 36}
44 | len_2 | {3: 30, 2: 25, 1: 40}
45 | len_3 | {3: 32, 2: 36, 1: 38}
46 | len_4 | {3: 37, 2: 36, 1: 39}
47 | mass_before | {3: 1292, 2: 1290, 1: 1290}
48 | mass_after | {3: 1194, 2: 1210, 1: 1196}
49 | combustion_time | {3: 0, 2: 0, 1: 0}
50 | burning_drops | {3: 'Нет', 2: 'Нет', 1: 'Нет'}
51 | substrate | {3: 'Без основания', 2: 'Без основания', 1: 'Без основания'}
52 | mounting_method | {3: 'Без крепления', 2: 'Без крепления', 1: 'Без крепления'}
53 | additional_inf | {3: 'Газ (Пропан) 9л/мин-20 Hz', 2: 'Газ (Пропан) 9л/мин-20 Hz', 1: 'Газ (Пропан) 9л/мин-20 Hz'}
54 | photo_before | {3: nan, 2: nan, 1: nan}
55 | photo_after | {3: nan, 2: nan, 1: nan}
56 | temperature_graph | {3: nan, 2: nan, 1: nan}
57 | mean_len_exp | {3: 30.5, 2: 31.5, 1: 38.25}
58 | mean_len_gen | 33.42
59 | mass_loss | {3: 7.59, 2: 6.2, 1: 7.29}
60 | mass_loss_gen | 7.03
61 | combustion_time_gen | 0
62 | burning_drops_gen | Нет