## Sheet1
7
Inc_ID | 1942112987
Date_in | 30.12.2024
cust_mail
inv_aim
form
priority
cvality | Группа горючести
ext_lab | ЛПИ
ext_lab_name
ekn | 696460
product_name_x | LOGICPIR PROF ФФ Г1 L-2385х1185х45
identity | 8078
description_x | Теплоизоляционные жесткие высокопрочные плиты на основе вспененного полиизоцианурата (PIR), кашированные с двух сторон алюминиевой фольгой или стеклохолстом
product_type
number_of_prod
thickness_x | 45
aim_cvality
link
budjet
title_of_budget
general_cast
mail_of_general_cast
type_of_product | pir
family | Плиты из пенополиизоцианурата PIR
product_name_y | LOGICPIR PROF Ф/Ф Г1 L-2385х1185х45
thickness_y | 45
color
comb_group | Г1
flam_group | В2
prop_group | н/н
oxy_index | 17
sto | СТО 72746455-3.8.1-2017
producer | ООО "Завод "Лоджикруф"" (ПИР)
full_descr | Теплоизоляционный материал LOGICPIR PROF Ф/Ф на основе PIR (пенополиизоцианурата) относится к классу полимеров-реактопластов. Плиты облицованы фольгой, обработанной специальным лаком, который гарантирует устойчивость к окислению и высокую адгезию с PIR. Закрытая ячеистая структура утеплителя наполнена газом, который обеспечивает низкую теплопроводность материала. Химическое строение PIR характеризуется сочетанием жёсткой кольцевой структуры молекул и высокопрочных химических связей. Все это в комплексе обеспечивает повышенную устойчивость утеплителя к воздействию огня. При воздействии пламени на поверхность плит LOGICPIR PROF Ф/Ф происходит процесс карбонизации с образованием «пористой» защитной матрицы, которая препятствует дальнейшему термическому разложению материала и способствует сохранению целостности строительной конструкции. Теплоизоляционные плиты LOGICPIR PROF Ф/Ф имеют высокую прочность на сжатие, минимальное водопоглощение, устойчивы к воздействию агрессивных химических сред и бактерий. Благодаря этим свойствам гарантируемый срок эксплуатации утеплителя LOGICPIR PROF Ф/Ф более 50 лет. Кроме того, материал является экологически чистым и безопасным. Плиты LOGICPIR PROF Ф/Ф обладают прямыми или отформованными торцами в виде «L»-кромки. Для комфортного выполнения работ в солнечную погоду с двух сторон плит LOGICPIR PROF Ф/Ф применяется фольга с антибликовым покрытием.
description_y | Теплоизоляционные жесткие высокопрочные плиты на основе вспененного полиизоцианурата (PIR), кашированные с двух сторон алюминиевой фольгой или стеклохолстом
thickness_ch
cust_org
cust_org_req
cust_name
cust_tel
SBE
report_id | 1942112987
report_date | 30.12.2024
lab | ЛПИ
investigator | Испытатель: М.В. Швецов
date_of_product_coming | 2024-11-28
date_of_exp | 2024-11-28
ext_lab_report
temp_of_smog_x | 106
time_of_max_temp_x
len_1_x | 25
len_2_x | 28
len_3_x | 24
len_4_x | 27
mass_before_x | 1182
mass_after_x | 1106
combustion_time_x | 0
flame_bubles_x | Нет
type_of_osn | Без основания
fixation_type | Без крепления
additional_inf_x | Газ (Пропан) 9л/мин-20 Hz
foto_before_x
foto_after_x
grafic_of_temp_x
sery_x | 1
amb_temp | 21
amb_presue | 101
amb_moist | 48
product_condition_time
middle_len_x | 26
mass_los_x | 6.43
group_by_smog_temp_x | Г1
group_by_len_x | Г1
group_by_mass_los_x | Г1
group_by_combustion_x | Г1
group_by_buble_x | Г1
match_x
temp_of_smog_y | 111
time_of_max_temp_y
len_1_y | 21
len_2_y | 31
len_3_y | 29
len_4_y | 28
mass_before_y | 1176
mass_after_y | 1102
combustion_time_y | 0
flame_bubles_y | Нет
additional_inf_y | Газ (Пропан) 9л/мин-20 Hz
foto_before_y
foto_after_y
grafic_of_temp_y
sery_y | 2
middle_len_y | 27.25
mass_los_y | 6.29
group_by_smog_temp_y | Г1
group_by_len_y | Г1
group_by_mass_los_y | Г1
group_by_combustion_y | Г1
group_by_buble_y | Г1
match_y
temp_of_smog | 114
time_of_max_temp
len_1 | 24
len_2 | 32
len_3 | 23
len_4 | 33
mass_before | 1174
mass_after | 1096
combustion_time | 0
flame_bubles | Нет
additional_inf | Газ (Пропан) 9л/мин-20 Hz
foto_before
foto_after
grafic_of_temp
sery | 3
middle_len | 28
mass_los | 6.64
group_by_smog_temp | Г1
group_by_len | Г1
group_by_mass_los | Г1
group_by_combustion | Г1
group_by_buble | Г1
match
gen_smog_temp | 110.33
gen_middle_len | 27.08
gen_middle_mass_los | 6.45
gen_combustion_time | 0
gen_babble | Нет
gen_group_by_smog_temp | Г1
gen_group_by_len | Г1
gen_group_by_mass_los | Г1
gen_group_by_combustion | Г1
gen_group_by_buble | Г1
gen_comb_group | Г1
gen_match | Соответствует
flam_report_id
flam_report_date
flam_lab
flam_investigator
flam_date_of_product_coming
flam_date_of_exp
flam_report_link
flam_type_of_osn
flam_density_of_heat_flux
flam
flam_time
flam_dop_inf
exp_num
flam_amb_temp
flam_amb_presue
flam_amb_moist
flam_density_of_heat_flux_ser2
flam_ser2
flam_time_ser2
flam_dop_inf_ser2
exp_num_ser2
flam_density_of_heat_flux_ser3
flam_ser3
flam_time_ser3
flam_dop_inf_ser3
exp_num_ser3
flam_density_of_heat_flux_ser4
flam_ser4
flam_time_ser4
flam_dop_inf_ser4
exp_num_ser4
flam_density_of_heat_flux_ser5
flam_ser5
flam_time_ser5
flam_dop_inf_ser5
exp_num_ser5
flam_density_of_heat_flux_ser6
flam_ser6
flam_time_ser6
flam_dop_inf_ser6
exp_num_ser6
flam_density_of_heat_flux_ser7
flam_ser7
flam_time_ser7
flam_dop_inf_ser7
exp_num_ser7
flam_density_of_heat_flux_ser8
flam_ser8
flam_time_ser8
flam_dop_inf_ser8
exp_num_ser8
flam_density_of_heat_flux_ser9
flam_ser9
flam_time_ser9
flam_dop_inf_ser9
exp_num_ser9
flam_density_of_heat_flux_ser10
flam_ser10
flam_time_ser10
flam_dop_inf_ser10
exp_num_ser10
flam_density_of_heat_flux_ser11
flam_ser11
flam_time_ser11
flam_dop_inf_ser11
exp_num_ser11
flam_density_of_heat_flux_ser12
flam_ser12
flam_time_ser12
flam_dop_inf_ser12
exp_num_ser12
flam_density_of_heat_flux_ser13
flam_ser13
flam_time_ser13
flam_dop_inf_ser13
exp_num_ser13
flam_density_of_heat_flux_ser14
flam_ser14
flam_time_ser14
flam_dop_inf_ser14
exp_num_ser14
flam_density_of_heat_flux_ser15
flam_ser15
flam_time_ser15
flam_dop_inf_ser15
exp_num_ser15
critical_density_of_heat_flux
group_of_flam